## Kpis
Fecha | Mineral sulfuros extraído En Total Mina Centinela | sulfuros - Ley de Cu En Total Mina Centinela | sulfuros - Ley de Mo En Total Mina Centinela | sulfuros - Ley de Au En Total Mina Centinela | sulfuros - Ley de Ag En Total Mina Centinela | Mineral óxidos extraído En Total Mina Centinela | oxidos - Ley de Cu En Total Mina Centinela | Marginal En Total Mina Centinela | marginal - Ley de Cu En Total Mina Centinela | Lastre En Total Mina Centinela | Total Material extraído En Total Mina Centinela | Relación lastre/mineral En Total Mina Centinela | Movimiento Total En Total Mina Centinela | Remanejo En Total Mina Centinela | Mineral sulfuros extraído En Mina ESP | sulfuros - Ley de Cu En Mina ESP | sulfuros - Ley de Mo En Mina ESP | sulfuros - Ley de Au En Mina ESP | sulfuros - Ley de Ag En Mina ESP | Mineral óxidos extraído En Mina ESP | oxidos - Ley de Cu En Mina ESP | Marginal En Mina ESP | marginal - Ley de Cu En Mina ESP | Lastre En Mina ESP | Total Material extraído En Mina ESP | Relación lastre/mineral En Mina ESP | Movimiento Total En Mina ESP | Remanejo En Mina ESP | Mineral sulfuros extraído En Mina TC | sulfuros - Ley de Cu En Mina TC | sulfuros - Ley de Au En Mina TC | sulfuros - Ley de Ag En Mina TC | Mineral óxidos extraído En Mina TC | oxidos - Ley de Cu En Mina TC | Marginal En Mina TC | marginal - Ley de Cu En Mina TC | Lastre En Mina TC | Total Material extraído En Mina TC | Relación lastre/mineral En Mina TC | Movimiento Total En Mina TC | Remanejo En Mina TC | Mineral sulfuros extraído En Mina MIR | sulfuros - Ley de Cu En Mina MIR | sulfuros - Ley de Au En Mina MIR | sulfuros - Ley de Ag En Mina MIR | Mineral óxidos extraído En Mina MIR | oxidos - Ley de Cu En Mina MIR | Marginal En Mina MIR | marginal - Ley de Cu En Mina MIR | Lastre En Mina MIR | Total Material extraído En Mina MIR | Relación lastre/mineral En Mina MIR | Movimiento Total En Mina MIR | Remanejo En Mina MIR | Mineral sulfuros extraído En Rajo OXE | sulfuros - Ley de Cu En Rajo OXE | sulfuros - Ley de Mo En Rajo OXE | sulfuros - Ley de Au En Rajo OXE | sulfuros - Ley de Ag En Rajo OXE | Mineral óxidos extraído En Rajo OXE | oxidos - Ley de Cu En Rajo OXE | Marginal En Rajo OXE | marginal - Ley de Cu En Rajo OXE | Lastre En Rajo OXE | Total Material extraído En Rajo OXE | Mineral sulfuros extraído En Rajo NE | sulfuros - Ley de Cu En Rajo NE | sulfuros - Ley de Mo En Rajo NE | sulfuros - Ley de Au En Rajo NE | sulfuros - Ley de Ag En Rajo NE | Mineral óxidos extraído En Rajo NE | oxidos - Ley de Cu En Rajo NE | Marginal En Rajo NE | marginal - Ley de Cu En Rajo NE | Lastre En Rajo NE | Total Material extraído En Rajo NE | Mineral sulfuros extraído En Rajo TESS | sulfuros - Ley de Cu En Rajo TESS | sulfuros - Ley de Mo En Rajo TESS | sulfuros - Ley de Au En Rajo TESS | sulfuros - Ley de Ag En Rajo TESS | Mineral óxidos extraído En Rajo TESS | oxidos - Ley de Cu En Rajo TESS | Marginal En Rajo TESS | marginal - Ley de Cu En Rajo TESS | Lastre En Rajo TESS | Total Material extraído En Rajo TESS | Mineral sulfuros extraído En Rajo ESP SUR | sulfuros - Ley de Cu En Rajo ESP SUR | sulfuros - Ley de Mo En Rajo ESP SUR | sulfuros - Ley de Au En Rajo ESP SUR | sulfuros - Ley de Ag En Rajo ESP SUR | Mineral óxidos extraído En Rajo ESP SUR | oxidos - Ley de Cu En Rajo ESP SUR | Marginal En Rajo ESP SUR | marginal - Ley de Cu En Rajo ESP SUR | Lastre En Rajo ESP SUR | Total Material extraído En Rajo ESP SUR
2016-01-01 | 2978.765 | 0.4049179 | 0 | 0.1465902 | 1.131281 | 106.1556 | 0.5809282 | 361.9864 | 0.413858 | 9836.879 | 13283.79 | 2.826798 | 15696.19 | 2412.401 | 2978.765 | 0.4049179 | 0 | 0.1465902 | 1.131281 | 0 | 0 | 0 | 0 | 6288.041 | 9266.807 | 1.806978 | 10608.56 | 1341.752 | 0 | 0 | 0 | 0 | 106.1556 | 0.5809282 | 361.9864 | 0.413858 | 2704.752 | 3172.894112 | 24.72907 | 4004.566 | 831.6722 | 0 | 0 | 0 | 0 | 0 | 0 | 0 | 0 | 844.085336 | 844.085336 | 0 | 1083.062 | 238.9762 | 0 | 0 | 0 | 0 | 0 | 0 | 0 | 0 | 0 | 0 | 0 | 0 | 0 | 0 | 0 | 0 | 0 | 0 | 0 | 0 | 0 | 0 | 0 | 0 | 0 | 0 | 0 | 0 | 0 | 0 | 0 | 0 | 0 | 0 | 0 | 0 | 0 | 0 | 0 | 0 | 0 | 0 | 0 | 0
2016-02-01 | 2784.541 | 0.4496768 | 0 | 0.1759636 | 1.233528 | 559.6774 | 0.6807079 | 204.998 | 0.4612828 | 8899.94 | 12449.16 | 2.735944 | 14436.52 | 1987.366 | 2784.541 | 0.4496768 | 0 | 0.1759636 | 1.233528 | 74.86552 | 0 | 0 | 0 | 6567.533 | 9426.94 | 2.04195 | 10655.63 | 1228.69 | 0 | 0 | 0 | 0 | 484.8119 | 0.785824 | 204.998 | 0.4612828 | 2019.893 | 2709.703 | 3.928342 | 3228.358 | 518.6554 | 0 | 0 | 0 | 0 | 0 | 0 | 0 | 0 | 312.513616 | 312.513616 | 0 | 365.2133 | 52.6997 | 0 | 0 | 0 | 0 | 0 | 0 | 0 | 0 | 0 | 0 | 0 | 0 | 0 | 0 | 0 | 0 | 0 | 0 | 0 | 0 | 0 | 0 | 0 | 0 | 0 | 0 | 0 | 0 | 0 | 0 | 0 | 0 | 0 | 0 | 0 | 0 | 0 | 0 | 0 | 0 | 0 | 0 | 0 | 0
2016-03-01 | 2773.9 | 0.4754806 | 0 | 0.1941317 | 1.259068 | 488.7095 | 0.6807138 | 295.0368 | 0.3555769 | 9891.02 | 13448.67 | 3.052278 | 15114.66 | 1665.995 | 2773.9 | 0.4754806 | 0 | 0.1941317 | 1.259068 | 32.76146 | 0 | 0 | 0 | 7402.002 | 10208.66 | 2.2943 | 11083.69 | 875.0299 | 0 | 0 | 0 | 0 | 455.948 | 0.7296255 | 295.0368 | 0.3555769 | 2001.535 | 2752.520216 | 4.3116 | 3474.552 | 722.0323 | 0 | 0 | 0 | 0 | 0 | 0 | 0 | 0 | 487.482584 | 487.482584 | 0 | 555.0628 | 67.58024 | 0 | 0 | 0 | 0 | 0 | 0 | 0 | 0 | 0 | 0 | 0 | 0 | 0 | 0 | 0 | 0 | 0 | 0 | 0 | 0 | 0 | 0 | 0 | 0 | 0 | 0 | 0 | 0 | 0 | 0 | 0 | 0 | 0 | 0 | 0 | 0 | 0 | 0 | 0 | 0 | 0 | 0 | 0 | 0
2016-04-01 | 2117.071 | 0.4219884 | 0 | 0.1656069 | 0.9875017 | 312.919 | 0.8599219 | 118.0999 | 0.4384976 | 10742.39 | 13290.48 | 3.608776 | 14625.44 | 1334.965 | 2117.071 | 0.4219884 | 0 | 0.1656069 | 0.9875017 | 0 | 0 | 0 | 0 | 8315.964 | 10433.03 | 3.362413 | 10910.98 | 477.9483 | 0 | 0 | 0 | 0 | 312.919 | 0.8599219 | 118.0999 | 0.4384976 | 1981.882 | 2412.901 | 5.744566 | 3201.473 | 788.5727 | 0 | 0 | 0 | 0 | 0 | 0 | 0 | 0 | 444.5422 | 444.5422 | 0 | 512.9866 | 68.44436 | 0 | 0 | 0 | 0 | 0 | 0 | 0 | 0 | 0 | 0 | 0 | 0 | 0 | 0 | 0 | 0 | 0 | 0 | 0 | 0 | 0 | 0 | 0 | 0 | 0 | 0 | 0 | 0 | 0 | 0 | 0 | 0 | 0 | 0 | 0 | 0 | 0 | 0 | 0 | 0 | 0 | 0 | 0 | 0
2016-05-01 | 2323.282 | 0.5072262 | 0 | 0.1725489 | 1.303414 | 102.5091 | 0.5961603 | 168.1333 | 0.342178 | 10369.03 | 12962.96 | 3.820413 | 14999.83 | 2036.875 | 2323.282 | 0.5072262 | 0 | 0.1725489 | 1.303414 | 0 | 0 | 0 | 0 | 7943.542 | 10266.82 | 2.926753 | 11390.05 | 1123.228 | 0 | 0 | 0 | 0 | 100.6016 | 0.6074641 | 168.1333 | 0.342178 | 2025.998 | 2294.733 | 18.66945 | 3037.213 | 742.4799 | 0 | 0 | 0 | 0 | 1.90751 | 0 | 0 | 0 | 399.4947 | 401.4022 | 179.2742 | 501.205 | 99.8028 | 0 | 0 | 0 | 0 | 0 | 0 | 0 | 0 | 0 | 0 | 0 | 0 | 0 | 0 | 0 | 0 | 0 | 0 | 0 | 0 | 0 | 0 | 0 | 0 | 0 | 0 | 0 | 0 | 0 | 0 | 0 | 0 | 0 | 0 | 0 | 0 | 0 | 0 | 0 | 0 | 0 | 0 | 0 | 0
2016-06-01 | 2066.28 | 0.6349073 | 0 | 0.2920619 | 1.560968 | 227.6666 | 0.6697305 | 187.2904 | 0.3708584 | 9827.483 | 12308.72 | 4.071241 | 14197.87 | 1889.152 | 2066.28 | 0.6349073 | 0 | 0.2920619 | 1.560968 | 0 | 0 | 0 | 0 | 7709.182 | 9775.462 | 3.19369 | 11048.43 | 1272.967 | 0 | 0 | 0 | 0 | 227.6666 | 0.6697305 | 187.2904 | 0.3708584 | 1580.915 | 1995.872 | 6.64825 | 2490.077 | 494.2042 | 0 | 0 | 0 | 0 | 0 | 0 | 0 | 0 | 537.386 | 537.386 | 0 | 586.9817 | 49.59567 | 0 | 0 | 0 | 0 | 0 | 0 | 0 | 0 | 0 | 0 | 0 | 0 | 0 | 0 | 0 | 0 | 0 | 0 | 0 | 0 | 0 | 0 | 0 | 0 | 0 | 0 | 0 | 0 | 0 | 0 | 0 | 0 | 0 | 0 | 0 | 0 | 0 | 0 | 0 | 0 | 0 | 0 | 0 | 0
2016-07-01 | 2373.261 | 0.648787 | 0 | 0.2448295 | 1.513455 | 448.8746 | 0.792062 | 269.5415 | 0.3486013 | 10223.01 | 13314.68 | 3.687286 | 14974.34 | 1659.659 | 2373.261 | 0.648787 | 0 | 0.2448295 | 1.513455 | 0 | 0 | 0 | 0 | 8697.885 | 11071.15 | 3.137197 | 11846.22 | 775.073 | 0 | 0 | 0 | 0 | 448.8746 | 0.792062 | 269.5415 | 0.3486013 | 1206.71 | 1925.127 | 2.8152 | 2673.126 | 747.9997 | 0 | 0 | 0 | 0 | 0 | 0 | 0 | 0 | 318.411456 | 318.411456 | 0 | 454.9976 | 136.5861 | 0 | 0 | 0 | 0 | 0 | 0 | 0 | 0 | 0 | 0 | 0 | 0 | 0 | 0 | 0 | 0 | 0 | 0 | 0 | 0 | 0 | 0 | 0 | 0 | 0 | 0 | 0 | 0 | 0 | 0 | 0 | 0 | 0 | 0 | 0 | 0 | 0 | 0 | 0 | 0 | 0 | 0 | 0 | 0
2016-08-01 | 2109.814 | 0.7627725 | 0 | 0.3349006 | 1.90986 | 394.1006 | 0.744852 | 52.0235712 | 0.207894 | 10081.13 | 12637.07 | 4.090147 | 14232.12 | 1595.051 | 2109.814 | 0.7627725 | 0 | 0.3349006 | 1.90986 | 76.96239504 | 0 | 0 | 0 | 8268.802 | 10455.58 | 3.386068 | 11354.05 | 898.4717 | 0 | 0 | 0 | 0 | 317.138156 | 0.9256111 | 52.0235712 | 0.207894 | 1698.075 | 2067.236576 | 4.723759 | 2641.317 | 574.0800808 | 0 | 0 | 0 | 0 | 0 | 0 | 0 | 0 | 114.2575104 | 114.2575104 | 0 | 236.7563 | 122.4988 | 0 | 0 | 0 | 0 | 0 | 0 | 0 | 0 | 0 | 0 | 0 | 0 | 0 | 0 | 0 | 0 | 0 | 0 | 0 | 0 | 0 | 0 | 0 | 0 | 0 | 0 | 0 | 0 | 0 | 0 | 0 | 0 | 0 | 0 | 0 | 0 | 0 | 0 | 0 | 0 | 0 | 0 | 0 | 0
2016-09-01 | 1559.34 | 0.694293 | 0 | 0.276666 | 0.276666 | 433.5825 | 1.03282 | 135.5017 | 0.3067758 | 9679.68 | 11808.1 | 5.313664 | 13930.7 | 2122.599 | 1559.34 | 0.694293 | 0 | 0.276666 | 0.276666 | 14.57126 | 0 | 0 | 0 | 7947.314 | 9521.225 | 4.370679 | 10834.56 | 1313.34 | 0 | 0 | 0 | 0 | 340.0156 | 1.060488 | 130.6876 | 0.3101934 | 1366.711 | 1837.414 | 3.769747 | 2489.299 | 651.885 | 0 | 0 | 0 | 0 | 78.99559 | 1.10424 | 4.814136 | 0.214 | 365.6555 | 449.4652 | 4.014427 | 606.8388 | 157.3736 | 0 | 0 | 0 | 0 | 0 | 0 | 0 | 0 | 0 | 0 | 0 | 0 | 0 | 0 | 0 | 0 | 0 | 0 | 0 | 0 | 0 | 0 | 0 | 0 | 0 | 0 | 0 | 0 | 0 | 0 | 0 | 0 | 0 | 0 | 0 | 0 | 0 | 0 | 0 | 0 | 0 | 0 | 0 | 0
2016-10-01 | 2138.403 | 0.7298423 | 0 | 0.2877181 | 2.021272 | 577.318 | 0.678539 | 302.7101 | 0.2497715 | 9468.271 | 12486.7 | 3.790136 | 14287.53 | 1800.828 | 2138.403 | 0.7298423 | 0 | 0.2877181 | 2.021272 | 1.632073 | 0 | 0 | 0 | 7209.426 | 9349.461 | 2.885923 | 10374.5 | 1025.041 | 0 | 0 | 0 | 0 | 498.9922 | 0.7264342 | 170.4478 | 0.3153516 | 2051.726 | 2721.166 | 3.812045 | 3356.105 | 634.9392 | 0 | 0 | 0 | 0 | 76.69378 | 0.3813583 | 132.2623 | 0.1652576 | 207.1191 | 416.0752 | 3.787928 | 556.9226 | 140.8474 | 0 | 0 | 0 | 0 | 0 | 0 | 0 | 0 | 0 | 0 | 0 | 0 | 0 | 0 | 0 | 0 | 0 | 0 | 0 | 0 | 0 | 0 | 0 | 0 | 0 | 0 | 0 | 0 | 0 | 0 | 0 | 0 | 0 | 0 | 0 | 0 | 0 | 0 | 0 | 0 | 0 | 0 | 0 | 0
2016-11-01 | 2462.672 | 0.8454686 | 0 | 0.4180616 | 2.660832 | 979.3202 | 0.8742999 | 181.4985 | 0.2615094 | 7025.184 | 10648.67 | 2.441883 | 12145.73 | 1497.059 | 2462.672 | 0.8454686 | 0 | 0.4180616 | 2.660832 | 25.28802904 | 0 | 0 | 0 | 6387.601 | 8875.560762 | 2.220266 | 9573.158 | 697.5973 | 0 | 0 | 0 | 0 | 731.5909 | 0.994672 | 105.2435 | 0.3269437 | 600.9438 | 1437.778 | 0.8262764 | 2055.685 | 617.9072 | 0 | 0 | 0 | 0 | 222.4412 | 0.5778 | 76.25493 | 0.1712 | 36.63957 | 335.3357 | 0.4344415 | 516.8905 | 181.5548 | 0 | 0 | 0 | 0 | 0 | 0 | 0 | 0 | 0 | 0 | 0 | 0 | 0 | 0 | 0 | 0 | 0 | 0 | 0 | 0 | 0 | 0 | 0 | 0 | 0 | 0 | 0 | 0 | 0 | 0 | 0 | 0 | 0 | 0 | 0 | 0 | 0 | 0 | 0 | 0 | 0 | 0 | 0 | 0
2016-12-01 | 2480.288 | 0.9047357 | 0 | 0.4074321 | 2.826114 | 785.5767 | 0.7640267 | 170.3537 | 0.2785744 | 6676.508 | 10112.73 | 2.304204 | 11848.9 | 1736.173 | 2480.288 | 0.9047357 | 0 | 0.4074321 | 2.826114 | 133.7542 | 0 | 0 | 0 | 5677.492 | 8291.535 | 1.959423 | 9212.057 | 920.5218 | 0 | 0 | 0 | 0 | 592.3188 | 0.9789112 | 90.87678 | 0.4024242 | 412.6113 | 1095.807 | 0.7276246 | 1715.639 | 619.8323 | 0 | 0 | 0 | 0 | 59.50365 | 0.3424 | 79.4769 | 0.13696 | 443.1565 | 582.1371 | 7.518434 | 777.9565 | 195.8194 | 0 | 0 | 0 | 0 | 0 | 0 | 0 | 0 | 0 | 0 | 0 | 0 | 0 | 0 | 0 | 0 | 0 | 0 | 0 | 0 | 0 | 0 | 0 | 0 | 0 | 0 | 0 | 0 | 0 | 0 | 0 | 0 | 0 | 0 | 0 | 0 | 0 | 0 | 0 | 0 | 0 | 0 | 0 | 0
2017-01-01 | 1646.347 | 0.008903037 | 76.08738 | 0.3391771 | 2.580584 | 664.7323 | 0.007013829 | 92.63367 | 0.002006623 | 5979.96 | 8383.673 | 3.454834 | 10702.4 | 2318.958 | 1646.347 | 0.008903037 | 76.08738 | 0.3391771 | 2.580584 | 60.83623 | 0.002194395 | 0 | 0 | 5722.228 | 7429.412 | 3.00684 | 8871.309 | 1442.131 | 0 | 0 | 0 | 0 | 268.8931 | 0.01064829 | 1.667319 | 0.004841623 | 106.2537 | 376.8141 | 0 | 952.2036 | 575.3895 | 0 | 0 | 0 | 0 | 335.003 | 0.0049718 | 90.96635 | 0.001954661 | 151.4779 | 577.4472 | 0.3044 | 878.8848 | 301.4375 | 0 | 0 | 0 | 0 | 0 | 0 | 0 | 0 | 0 | 0 | 0 | 0 | 0 | 0 | 0 | 0 | 0 | 0 | 0 | 0 | 0 | 0 | 0 | 0 | 0 | 0 | 0 | 0 | 0 | 0 | 0 | 0 | 0 | 0 | 0 | 0 | 0 | 0 | 0 | 0 | 0 | 0 | 0 | 0
2017-02-01 | 1382.98 | 0.008935316 | 62.83866 | 0.3215199 | 2.713022 | 546.7744 | 0.01093646 | 154.8079 | 0.002656817 | 5928.258 | 8012.82 | 4.007742 | 10077.8 | 2064.979 | 1382.98 | 0.008935316 | 62.83866 | 0.3215199 | 2.713022 | 21.22132 | 0.00136276 | 0 | 0 | 5455.357 | 6859.559 | 3.389746 | 8081.144 | 1221.586 | 0 | 0 | 0 | 0 | 481.7246 | 0.01175228 | 66.25634 | 0.003595248 | 194.4999 | 742.4808 | 0 | 1498.386 | 755.905 | 0 | 0 | 0 | 0 | 43.82853 | 0.006605159 | 88.55151 | 0.001954661 | 278.4006 | 410.7806 | 1.800203 | 498.2685 | 87.48782 | 0 | 0 | 0 | 0 | 0 | 0 | 0 | 0 | 0 | 0 | 0 | 0 | 0 | 0 | 0 | 0 | 0 | 0 | 0 | 0 | 0 | 0 | 0 | 0 | 0 | 0 | 0 | 0 | 0 | 0 | 0 | 0 | 0 | 0 | 0 | 0 | 0 | 0 | 0 | 0 | 0 | 0 | 0 | 0
2017-03-01 | 1457.845896 | 0.007883692 | 95.49988 | 0.2694003 | 2.046635 | 1294.602 | 0.006896391 | 152.4147 | 0.003295426 | 6640.281 | 9545.144 | 4.659107 | 11604.53 | 2059.858 | 1457.845896 | 0.007883692 | 95.49988 | 0.2694003 | 2.046635 | 353.7958 | 0.002210201 | 0 | 0 | 6239.383 | 8051.024968 | 3.871302 | 9194.555 | 1143.834 | 0 | 0 | 0 | 0 | 630.1795 | 0.009938871 | 91.91887 | 0.004276054 | 143.2303 | 865.328688 | 0 | 1539.356 | 674.1975 | 0 | 0 | 0 | 0 | 310.6268 | 0.006061455 | 60.49585 | 0.001805435 | 257.6675 | 628.7902 | 0.5943139 | 870.6168 | 241.8266 | 0 | 0 | 0 | 0 | 0 | 0 | 0 | 0 | 0 | 0 | 0 | 0 | 0 | 0 | 0 | 0 | 0 | 0 | 0 | 0 | 0 | 0 | 0 | 0 | 0 | 0 | 0 | 0 | 0 | 0 | 0 | 0 | 0 | 0 | 0 | 0 | 0 | 0 | 0 | 0 | 0 | 0 | 0 | 0
2017-04-01 | 1516.044 | 0.008683673 | 88.67033 | 0.3062013 | 2.39639 | 1511.856 | 0.007135026 | 317.4187956 | 0.00468045 | 9961.707 | 13307.03 | 6.478287 | 15645.97 | 2339.528 | 1516.044 | 0.008683673 | 88.67033 | 0.3062013 | 2.39639 | 437.5603 | 0.003379719 | 0 | 0 | 6659.551 | 8613.156 | 4.007223 | 10147.49 | 1534.333 | 0 | 0 | 0 | 0 | 728.0822 | 0.01113617 | 317.4187956 | 0.00468045 | 12.82109096 | 1058.322 | 0 | 1531.483 | 473.7433 | 0 | 0 | 0 | 0 | 0 | 0 | 0 | 0 | 85.98923176 | 85.98923176 | 0 | 417.4415 | 331.4523 | 0 | 0 | 0 | 0 | 0 | 346.2135 | 0.0034668 | 0 | 0 | 3203.345 | 3549.559 | 0 | 0 | 0 | 0 | 0 | 0 | 0 | 0 | 0 | 0 | 0 | 0 | 0 | 0 | 0 | 0 | 0 | 0 | 0 | 0 | 0 | 0 | 0 | 0 | 0 | 0 | 0 | 0 | 0 | 0 | 0 | 0 | 0
2017-05-01 | 1873.76 | 0.007226999 | 111.5234 | 0.2429539 | 1.98567 | 810.7341 | 0.006128753 | 319.4378 | 0.003390977 | 10692.94 | 13696.87 | 5.255283 | 16246.66 | 2549.79 | 1873.76 | 0.007226999 | 111.5234 | 0.2429539 | 1.98567 | 39.04807 | 0.00308374 | 0 | 0 | 7215.687 | 9128.495 | 3.31422 | 10995.88 | 1867.387 | 0 | 0 | 0 | 0 | 351.3398 | 0.009279697 | 193.1071 | 0.004377545 | 60.10248 | 604.5494 | 0 | 994.3608 | 389.8114 | 0 | 0 | 0 | 0 | 93.69698 | 0.004713487 | 126.3308 | 0.00188292608 | 236.8452 | 456.8729 | 0 | 749.4637 | 292.5908 | 0 | 0 | 0 | 0 | 0 | 326.6492 | 0.0035096 | 0 | 0 | 3180.301 | 3506.95 | 0 | 0 | 0 | 0 | 0 | 0 | 0 | 0 | 0 | 0 | 0 | 0 | 0 | 0 | 0 | 0 | 0 | 0 | 0 | 0 | 0 | 0 | 0 | 0 | 0 | 0 | 0 | 0 | 0 | 0 | 0 | 0 | 0
2017-06-01 | 1555.712 | 0.008374338 | 82.13386 | 0.2888555 | 2.348364 | 1451.601 | 0.005260877 | 690.5687 | 0.002148162 | 9153.584 | 12851.47 | 5.835296 | 14837.88 | 1986.415 | 1555.712 | 0.008374338 | 82.13386 | 0.2888555 | 2.348364 | 49.96205 | 0.0020544 | 0 | 0 | 6578.413 | 8184.087 | 3.647134 | 9430.188 | 1246.102 | 0 | 0 | 0 | 0 | 305.5914 | 0.009912669 | 84.81966 | 0.004651743 | 44.11424 | 434.5253 | 0 | 886.8602 | 452.3349 | 0 | 0 | 0 | 0 | 379.8317 | 0.002982972 | 605.7491 | 0.0017976 | 368.3818 | 1353.963 | 0 | 1641.941 | 287.9785 | 0 | 0 | 0 | 0 | 0 | 716.216 | 0.004707796 | 0 | 0 | 2162.675 | 2878.891 | 0 | 0 | 0 | 0 | 0 | 0 | 0 | 0 | 0 | 0 | 0 | 0 | 0 | 0 | 0 | 0 | 0 | 0 | 0 | 0 | 0 | 0 | 0 | 0 | 0 | 0 | 0 | 0 | 0 | 0 | 0 | 0 | 0
2017-07-01 | 1334.761 | 0.008408006 | 108.6568 | 0.3036623 | 2.404903 | 849.2664 | 0.00430959 | 890.3085 | 0.001979067 | 11597.17 | 14671.51 | 0 | 16938.08 | 2266.578 | 1334.761 | 0.008408006 | 108.6568 | 0.3036623 | 2.404903 | 0 | 0 | 0 | 0 | 7720.475 | 9055.237 | 4.951242 | 10587.16 | 1531.927 | 0 | 0 | 0 | 0 | 0 | 0 | 0 | 0 | 0 | 0 | 0 | 559.7151 | 559.7151 | 0 | 0 | 0 | 0 | 630.3443 | 0.003950097 | 737.063 | 0.001821024 | 162.0327 | 1529.44 | 0 | 1704.376 | 174.9364 | 0 | 0 | 0 | 0 | 0 | 218.9221 | 0.005344679 | 153.2455 | 0.0027392 | 3714.662 | 4086.829 | 0 | 0 | 0 | 0 | 0 | 0 | 0 | 0 | 0 | 0 | 0 | 0 | 0 | 0 | 0 | 0 | 0 | 0 | 0 | 0 | 0 | 0 | 0 | 0 | 0 | 0 | 0 | 0 | 0 | 0 | 0 | 0 | 0
2017-08-01 | 1097.335 | 0.01083039 | 63.41515 | 0.3781253 | 3.283838 | 1498.587 | 0.006622528 | 525.3961 | 0.00183676 | 11424.79 | 14546.11 | 0 | 17118.96 | 2572.847 | 1097.335 | 0.01083039 | 63.41515 | 0.3781253 | 3.283838 | 0 | 0 | 0 | 0 | 7670.979 | 8768.314 | 5.983916 | 10401.8 | 1633.489 | 0 | 0 | 0 | 0 | 0 | 0 | 0 | 0 | 0 | 0 | 0 | 576.1365 | 576.1365 | 0 | 0 | 0 | 0 | 612.4642 | 0.005169719 | 453.5838 | 0.0017976 | 102.1374 | 1168.185 | 0 | 1283.739 | 115.5536 | 0 | 0 | 0 | 0 | 0 | 886.1227 | 0.007626671 | 71.81231 | 0.0020841 | 3651.678 | 4609.613 | 0 | 0 | 0 | 0 | 0 | 0 | 0 | 0 | 0 | 0 | 0 | 0 | 0 | 0 | 0 | 0 | 0 | 0 | 0 | 0 | 0 | 0 | 0 | 0 | 0 | 0 | 0 | 0 | 0 | 0 | 0 | 0 | 0
2017-09-01 | 1442.061 | 0.006521768 | 110.826 | 0.2223142 | 1.993099 | 479.3028 | 0.005587637 | 507.2327 | 0.002007923 | 12228.18 | 14656.78 | 0 | 17565.35 | 2908.573 | 1442.061 | 0.006521768 | 110.826 | 0.2223142 | 1.993099 | 0 | 0 | 0 | 0 | 8213.842 | 9655.904 | 4.875694 | 11231.87 | 1575.967 | 0 | 0 | 0 | 0 | 0 | 0 | 0 | 0 | 0 | 0 | 0 | 815.3135 | 815.3135 | 0 | 0 | 0 | 0 | 402.1927 | 0.005000945 | 394.27 | 0.001626727 | 36.81718 | 833.2799 | 0 | 1004.127 | 170.8471 | 0 | 0 | 0 | 0 | 0 | 77.1101 | 0.008647721 | 112.9627 | 0.0033384 | 3977.524 | 4167.597 | 0 | 0 | 0 | 0 | 0 | 0 | 0 | 0 | 0 | 0 | 0 | 0 | 0 | 0 | 0 | 0 | 0 | 0 | 0 | 0 | 0 | 0 | 0 | 0 | 0 | 0 | 0 | 0 | 0 | 0 | 0 | 0 | 0
2017-10-01 | 761.3777 | 0.007372525 | 100.9308 | 0.2328475 | 2.12427 | 1665.921 | 0.006107074 | 260.1304 | 0.002436228 | 11648.14 | 14335.57 | 0 | 17710.85 | 3375.281 | 761.3777 | 0.007372525 | 100.9308 | 0.2328475 | 2.12427 | 0 | 0 | 0 | 0 | 8644.765 | 9406.143 | 9.719117 | 11267.16 | 1861.02 | 0 | 0 | 0 | 0 | 44.06759 | 0.0075328 | 0 | 0 | 110.8733 | 154.9408 | 0 | 1065.527 | 910.5865 | 0 | 0 | 0 | 0 | 181.1307 | 0.0045368 | 94.36771 | 0.0020544 | 28.34488 | 303.8433 | 0 | 496.5786 | 192.7354 | 0 | 0 | 0 | 0 | 0 | 1440.723 | 0.006260883 | 165.7627 | 0.0026536 | 2864.153 | 4470.639 | 0 | 0 | 0 | 0 | 0 | 0 | 0 | 0 | 0 | 0 | 0 | 0 | 0 | 0 | 0 | 0 | 0 | 0 | 0 | 0 | 0 | 0 | 0 | 0 | 0 | 0 | 0 | 0 | 0 | 0 | 0 | 0 | 0
2017-11-01 | 1880.155 | 0.004190646 | 114.8679 | 0.1107253 | 1.145779 | 1810.542 | 0.008012385 | 621.8599 | 0.0009478524 | 8784.652 | 13097.21 | 0 | 15947.28 | 2850.068 | 1880.155 | 0.004190646 | 114.8679 | 0.1107253 | 1.145779 | 0 | 0 | 0 | 0 | 6377.96 | 8258.116 | 2.903767 | 9724.99 | 1466.875 | 0 | 0 | 0 | 0 | 93.29452 | 0.007806062 | 15.83882 | 0 | 211.6994 | 320.8327 | 0 | 1144.299 | 823.4666 | 0 | 0 | 0 | 0 | 341.6875 | 0.004493294 | 299.3953 | 0.00196874 | 6.490387 | 647.5731 | 0 | 865.1266 | 217.5535 | 0 | 0 | 0 | 0 | 0 | 1375.56 | 0.008900517 | 306.6258 | 0 | 2188.503 | 3870.689 | 0 | 0 | 0 | 0 | 0 | 0 | 0 | 0 | 0 | 0 | 0 | 0 | 0 | 0 | 0 | 0 | 0 | 0 | 0 | 0 | 0 | 0 | 0 | 0 | 0 | 0 | 0 | 0 | 0 | 0 | 0 | 0 | 0
2017-12-01 | 1864.956 | 0.004322298 | 109.7971 | 0.1139741 | 1.296893 | 1752.439 | 0.005372672 | 382.917 | 0.002068365 | 8847.656 | 12847.97 | 0 | 16140.81 | 3292.845 | 1864.956 | 0.004322298 | 109.7971 | 0.1139741 | 1.296893 | 0 | 0 | 0 | 0 | 6259.989 | 8124.945 | 2.873285 | 9908.864 | 1783.919 | 0 | 0 | 0 | 0 | 54.40789 | 0.007276 | 0 | 0 | 263.5576 | 317.9655 | 0 | 1255.594 | 937.62816 | 0 | 0 | 0 | 0 | 593.9074 | 0.0052216 | 328.7326 | 0.0019688 | 31.98934 | 954.6293 | 0 | 1281.185 | 326.5555 | 0 | 0 | 0 | 0 | 0 | 1104.124 | 0.005360144 | 54.18437 | 0.00267242 | 2292.12 | 3450.428 | 0 | 0 | 0 | 0 | 0 | 0 | 0 | 0 | 0 | 0 | 0 | 0 | 0 | 0 | 0 | 0 | 0 | 0 | 0 | 0 | 0 | 0 | 0 | 0 | 0 | 0 | 0 | 0 | 0 | 0 | 0 | 0 | 0
2018-01-01 | 2105.633 | 0.003423229 | 98.83694 | 0.08882818 | 1.09947 | 1118.392 | 0.005883544 | 122.597 | 0.002181622 | 12284.62 | 15631.24 | 3.142164 | 18043.82 | 2412.583 | 2105.633 | 0.003423229 | 98.83694 | 0.08882818 | 1.09947 | 0 | 0 | 0 | 0 | 7925.399 | 10031.03 | 3.221902 | 10924.43 | 893.398 | 0 | 0 | 0 | 0 | 201.9551 | 0.007846072 | 0 | 0 | 192.9627 | 394.9178 | 0.817885 | 1236.611 | 841.6936 | 0 | 0 | 0 | 0 | 342.1673 | 0.003563133 | 100.8398 | 0.001982182 | 0 | 443.0071 | 0 | 987.2873 | 544.2802 | 0 | 0 | 0 | 0 | 0 | 574.2696 | 0.006575948 | 21.75717 | 0.00310598 | 4166.258 | 4762.285 | 0 | 0 | 0 | 0 | 0 | 0 | 0 | 0 | 0 | 0 | 0 | 0 | 0 | 0 | 0 | 0 | 0 | 0 | 0 | 0 | 0 | 0 | 0 | 0 | 0 | 0 | 0 | 0 | 0 | 0 | 0 | 0 | 0
2018-02-01 | 1778.466 | 0.003913541 | 97.68573 | 0.103993 | 1.101173 | 808.4158 | 0.00556651 | 263.8016 | 0.002306246 | 10556.21 | 13406.9 | 3.169809 | 15414.68 | 2007.779 | 1778.466 | 0.003913541 | 97.68573 | 0.103993 | 1.101173 | 0 | 0 | 0 | 0 | 6658.705 | 8437.17 | 3.204926 | 9369.321 | 932.1505 | 0 | 0 | 0 | 0 | 114.6102 | 0.007704 | 0 | 0 | 457.9795 | 572.5897 | 3.420556 | 1025.687 | 453.0976 | 0 | 0 | 0 | 0 | 201.4193 | 0.0039376 | 179.8613 | 0.0018832 | 35.92922 | 417.2099 | 0 | 646.5468 | 229.337 | 0 | 0 | 0 | 0 | 0 | 492.3863 | 0.005735313 | 83.94032 | 0.00321272 | 3403.601 | 3979.928 | 0 | 0 | 0 | 0 | 0 | 0 | 0 | 0 | 0 | 0 | 0 | 0 | 0 | 0 | 0 | 0 | 0 | 0 | 0 | 0 | 0 | 0 | 0 | 0 | 0 | 0 | 0 | 0 | 0 | 0 | 0 | 0 | 0
2018-03-01 | 2292.584 | 0.004158878 | 70.00455 | 0.1229383 | 0.9424944 | 1048.782 | 0.004942743 | 240.0488 | 0.002054436 | 10979.62 | 14561.03 | 2.624257 | 17101.17 | 2540.138 | 2292.584 | 0.004158878 | 70.00455 | 0.1229383 | 0.9424944 | 0 | 0 | 0 | 0 | 7176.953 | 9469.538 | 2.679715 | 10427.33 | 957.7916 | 0 | 0 | 0 | 0 | 30.18957 | 0.0087312 | 0 | 0 | 116.6252 | 146.8148 | 3.30681 | 891.4333 | 744.6186 | 0 | 0 | 0 | 0 | 385.6297 | 0.0040232 | 221.149 | 0.0019688 | 1.60382 | 608.3825 | 0 | 908.3819 | 299.9994 | 0 | 0 | 0 | 0 | 0 | 632.9625 | 0.005322278 | 18.89983 | 0.003056468 | 3684.437 | 4336.299 | 0 | 0 | 0 | 0 | 0 | 0 | 0 | 0 | 0 | 0 | 0 | 0 | 0 | 0 | 0 | 0 | 0 | 0 | 0 | 0 | 0 | 0 | 0 | 0 | 0 | 0 | 0 | 0 | 0 | 0 | 0 | 0 | 0
2018-04-01 | 2409.121 | 0.005171155 | 91.52524 | 0.1630612 | 1.283131 | 1022.738 | 0.005304692 | 234.8429 | 0.001712 | 11085.71 | 14752.41 | 2.587985 | 16981.65 | 2229.24 | 2409.121 | 0.005171155 | 91.52524 | 0.1630612 | 1.283131 | 0 | 0 | 0 | 0 | 7235.208 | 9644.329 | 2.570788 | 10541 | 896.6726 | 0 | 0 | 0 | 0 | 4.949905 | 0.0027392 | 0 | 0 | 134.2757 | 139.2256 | 23.22065 | 652.6732 | 513.4476 | 0 | 0 | 0 | 0 | 344.8936 | 0.0053072 | 234.8429 | 0.001712 | 22.10097 | 601.8375 | 0 | 1139.349 | 537.5118 | 0 | 0 | 0 | 0 | 0 | 672.8949 | 0.005322278 | 0 | 0 | 3694.128 | 4367.023 | 0 | 0 | 0 | 0 | 0 | 0 | 0 | 0 | 0 | 0 | 0 | 0 | 0 | 0 | 0 | 0 | 0 | 0 | 0 | 0 | 0 | 0 | 0 | 0 | 0 | 0 | 0 | 0 | 0 | 0 | 0 | 0 | 0
2018-05-01 | 1621.305 | 0.005027061 | 81.75631 | 0.1578017 | 1.251522 | 930.355 | 0.004852717 | 224.2067 | 0.002016645 | 11893.54 | 14669.41 | 3.667637 | 17699.14 | 3029.734 | 1621.305 | 0.005027061 | 81.75631 | 0.1578017 | 1.251522 | 153.5825 | 0.001801387 | 0 | 0 | 7979.977 | 9754.865 | 4.294272 | 11358.07 | 1603.202 | 0 | 0 | 0 | 0 | 12.91508 | 0.0046224 | 15.6648 | 0.0026536 | 476.7284 | 505.3083 | 14.27856 | 1237.633 | 732.3251 | 0 | 0 | 0 | 0 | 230.5051 | 0.0048792 | 208.5419 | 0.0019688 | 14.57716 | 453.6242 | 0 | 777.7541 | 324.1298 | 0 | 0 | 0 | 0 | 0 | 533.3523 | 0.0057255 | 0 | 0 | 3422.26 | 3955.612 | 0 | 0 | 0 | 0 | 0 | 0 | 0 | 0 | 0 | 0 | 0 | 0 | 0 | 0 | 0 | 0 | 0 | 0 | 0 | 0 | 0 | 0 | 0 | 0 | 0 | 0 | 0 | 0 | 0 | 0 | 0 | 0 | 0
2018-06-01 | 2391.021 | 0.005349867 | 67.47313 | 0.1710527 | 1.381462 | 571.4671 | 0.005499441 | 582.5995 | 0.00332747 | 11240.74 | 14785.83 | 2.714199 | 17248.16 | 2462.334 | 2391.021 | 0.005349867 | 67.47313 | 0.1710527 | 1.381462 | 48.42776 | 0.002285217 | 0 | 0 | 7670.565 | 10110.01 | 2.763446 | 10932.16 | 822.1506 | 0 | 0 | 0 | 0 | 0 | 0 | 0 | 0 | 460.7981 | 460.7981 | 0 | 1188.353 | 727.5549 | 0 | 0 | 0 | 0 | 376.5707 | 0.005377469 | 307.7274 | 0.00196713 | 31.62416 | 715.9223 | 0 | 1188.604 | 472.6822 | 0 | 0 | 0 | 0 | 0 | 146.4686 | 0.006875766 | 274.8721 | 0.00485041 | 3077.751 | 3499.092 | 0 | 0 | 0 | 0 | 0 | 0 | 0 | 0 | 0 | 0 | 0 | 0 | 0 | 0 | 0 | 0 | 0 | 0 | 0 | 0 | 0 | 0 | 0 | 0 | 0 | 0 | 0 | 0 | 0 | 0 | 0 | 0 | 0
2018-07-01 | 2089.698 | 0.004214713 | 84.55496 | 0.1190564 | 1.055874 | 992.0229 | 0.005571755 | 394.3891 | 0.004147183 | 11229.73 | 14705.84 | 2.765347 | 17262.12 | 2556.275 | 2089.698 | 0.004214713 | 84.55496 | 0.1190564 | 1.055874 | 161.2102 | 0.002355396 | 0 | 0 | 7665.271 | 9916.18 | 3.205951 | 10888.79 | 972.6061 | 0 | 0 | 0 | 0 | 0 | 0 | 0 | 0 | 308.7706 | 308.7706 | 0 | 1133.975 | 825.2042 | 0 | 0 | 0 | 0 | 452.1302 | 0.005550961 | 149.2553 | 0.001882422 | 21.82095 | 623.2065 | 0 | 996.8663 | 373.6598 | 0 | 0 | 0 | 0 | 0 | 378.6826 | 0.006965829 | 245.1337258 | 0.005526135 | 3233.868 | 3857.684 | 0 | 0 | 0 | 0 | 0 | 0 | 0 | 0 | 0 | 0 | 0 | 0 | 0 | 0 | 0 | 0 | 0 | 0 | 0 | 0 | 0 | 0 | 0 | 0 | 0 | 0 | 0 | 0 | 0 | 0 | 0 | 0 | 0
2018-08-01 | 3284.972 | 0.005075221 | 89.78022 | 0.1580436 | 1.435832 | 1286.589 | 0.005459128 | 299.7982 | 0.002954819 | 11314.32 | 16185.68 | 1.988163 | 18260.84 | 2075.161 | 3284.972 | 0.005075221 | 89.78022 | 0.1580436 | 1.435832 | 18.79598 | 0.00237112 | 0 | 0 | 7249.2 | 10552.97 | 1.893899 | 10965.55 | 412.5851 | 0 | 0 | 0 | 0 | 0 | 0 | 44.36505 | 0.00448276 | 769.1913 | 813.5564 | 14.84114 | 1612.117 | 798.5603 | 0 | 0 | 0 | 0 | 388.169 | 0.004374705 | 143.2404 | 0.0024824 | 90.20388 | 621.6133 | 0 | 1168.524 | 546.9105 | 0 | 0 | 0 | 0 | 0 | 879.6241 | 0.006003658 | 112.1928 | 0.002953771 | 3205.724 | 4197.541 | 0 | 0 | 0 | 0 | 0 | 0 | 0 | 0 | 0 | 0 | 0 | 0 | 0 | 0 | 0 | 0 | 0 | 0 | 0 | 0 | 0 | 0 | 0 | 0 | 0 | 0 | 0 | 0 | 0 | 0 | 0 | 0 | 0
2018-09-01 | 4379.134 | 0.005052124 | 71.26029 | 0.1763257 | 1.323734 | 905.7472 | 0.005381686 | 495.3835 | 0.002723407 | 8186.909 | 13967.17 | 1.2124 | 16817.11 | 2849.935 | 4379.134 | 0.005052124 | 71.26029 | 0.1763257 | 1.323734 | 49.45241 | 0.00191744 | 0 | 0 | 5057.868 | 9486.454 | 0.9983403 | 10499.07 | 1012.613 | 0 | 0 | 0 | 0 | 0 | 0 | 129.025 | 0.003606494 | 683.1093 | 812.1343 | 4.532002 | 1984.77 | 1172.635 | 0 | 0 | 0 | 0 | 204.0212 | 0.004873761 | 197.0102 | 0.00251317 | 62.39823 | 463.4296 | 0 | 773.2775 | 309.8479 | 0 | 0 | 0 | 0 | 0 | 652.2736 | 0.0058032 | 169.3484 | 0.002295167 | 2383.534 | 3205.156 | 0 | 0 | 0 | 0 | 0 | 0 | 0 | 0 | 0 | 0 | 0 | 0 | 0 | 0 | 0 | 0 | 0 | 0 | 0 | 0 | 0 | 0 | 0 | 0 | 0 | 0 | 0 | 0 | 0 | 0 | 0 | 0 | 0
2018-10-01 | 4136.038 | 0.005850281 | 73.05473 | 0.2113979 | 1.536855 | 836.1121 | 0.006969524 | 894.6499 | 0.00262513 | 8604.668 | 14471.47 | 1.255471 | 17932.49 | 3461.023 | 4136.038 | 0.005850281 | 73.05473 | 0.2113979 | 1.536855 | 0 | 0 | 0 | 0 | 5414.797 | 9550.834 | 1.120654 | 10929.54 | 1378.709 | 0 | 0 | 0 | 0 | 0 | 0 | 0 | 0 | 765.6382432 | 765.6382432 | 0 | 1681.847 | 916.2092 | 0 | 0 | 0 | 0 | 102.4522 | 0.009571992 | 17.82712 | 0.0019688 | 121.1385 | 241.4178 | 0 | 855.7365 | 614.3186 | 0 | 0 | 0 | 0 | 0 | 733.6599 | 0.006606101 | 876.8228 | 0.002638474 | 2303.094 | 3913.577 | 0 | 0 | 0 | 0 | 0 | 0 | 0 | 0 | 0 | 0 | 0 | 0 | 0 | 0 | 0 | 0 | 0 | 0 | 0 | 0 | 0 | 0 | 0 | 0 | 0 | 0 | 0 | 0 | 0 | 0 | 0 | 0 | 0
2018-11-01 | 4362.242 | 0.005636239 | 42.88953 | 0.260797 | 1.693074 | 1793.987 | 0.006768507 | 564.6774 | 0.002945434 | 7108.961 | 13829.87 | 0.9054242 | 16970.89 | 3141.022 | 4362.242 | 0.005636239 | 42.88953 | 0.260797 | 1.693074 | 0 | 0 | 0 | 0 | 4683.121 | 9045.363 | 0.918966 | 10438.17 | 1392.808 | 0 | 0 | 0 | 0 | 0 | 0 | 156.3867 | 0.003662915 | 495.2748 | 651.6615 | 2.710942 | 1468.251 | 816.5891 | 0 | 0 | 0 | 0 | 300.0645 | 0.009187479 | 25.15196 | 0.00202872 | 79.66477 | 404.8812 | 0 | 848.59 | 443.7087 | 0 | 0 | 0 | 0 | 0 | 1493.922 | 0.00628264 | 383.1387 | 0.002712758 | 1850.901 | 3727.962 | 0 | 0 | 0 | 0 | 0 | 0 | 0 | 0 | 0 | 0 | 0 | 0 | 0 | 0 | 0 | 0 | 0 | 0 | 0 | 0 | 0 | 0 | 0 | 0 | 0 | 0 | 0 | 0 | 0 | 0 | 0 | 0 | 0
2018-12-01 | 3980.727 | 0.007031043 | 25.90002 | 0.3637561 | 2.374534 | 1379.815 | 0.007150198 | 939.2557 | 0.003280752 | 7527.7 | 13827.5 | 1.022844 | 16655.89 | 2828.392 | 3980.727 | 0.007031043 | 25.90002 | 0.3637561 | 2.374534 | 0 | 0 | 0 | 0 | 5157.734 | 9138.462 | 1.109099 | 10389.39 | 1250.925 | 0 | 0 | 0 | 0 | 36.15324 | 0.00584399 | 96.53685 | 0.003200792 | 920.3692 | 1053.059 | 5.937414 | 1709.396 | 656.3371 | 0 | 0 | 0 | 0 | 93.42475 | 0.01043935 | 9.857121 | 0 | 17.92958 | 121.2115 | 0 | 404.6147 | 283.4032 | 0 | 0 | 0 | 0 | 0 | 1250.237 | 0.006942186 | 832.8618 | 0.003328848 | 1431.667 | 3514.766 | 0 | 0 | 0 | 0 | 0 | 0 | 0 | 0 | 0 | 0 | 0 | 0 | 0 | 0 | 0 | 0 | 0 | 0 | 0 | 0 | 0 | 0 | 0 | 0 | 0 | 0 | 0 | 0 | 0 | 0 | 0 | 0 | 0
2019-01-01 | 1245.696 | 0.00466851 | 89.06951 | 0.1819443 | 1.515037 | 499.6669 | 0.004661961 | 295.3739 | 0.00267722 | 11115.78 | 13156.52 | 7.638387 | 16940.75 | 3784.236 | 1245.696 | 0.00466851 | 89.06951 | 0.1819443 | 1.515037 | 0 | 0 | 0 | 0 | 7139.958 | 8385.654 | 0 | 10600.05 | 2214.393 | 0 | 0 | 0 | 0 | 1.384473 | 0.009145718 | 10.67166 | 0.00378608 | 1158.415 | 1170.471288 | 0 | 1911.519 | 741.0481 | 0 | 0 | 0 | 0 | 0 | 0 | 0 | 0 | 0 | 0 | 0 | 200.7311 | 200.7311 | 0 | 0 | 0 | 0 | 0 | 498.2824 | 0.004649503 | 284.7022 | 0.002635656 | 2817.408 | 3600.393 | 0 | 0 | 0 | 0 | 0 | 0 | 0 | 0 | 0 | 0 | 0 | 0 | 0 | 0 | 0 | 0 | 0 | 0 | 0 | 0 | 0 | 0 | 0 | 0 | 0 | 0 | 0 | 0 | 0 | 0 | 0 | 0 | 0
2019-02-01 | 1538.043 | 0.005689941 | 59.55645 | 0.2529324 | 2.113471 | 1050.749 | 0.005776736 | 391.3144 | 0.002806593 | 8821.639 | 11801.74 | 4.909696 | 14830.55 | 3028.81 | 1538.043 | 0.005689941 | 59.55645 | 0.2529324 | 2.113471 | 0 | 0 | 0 | 0 | 6247.699 | 7785.742 | 0 | 9590.326 | 1804.584 | 0 | 0 | 0 | 0 | 31.59872 | 0.004560432 | 112.7153 | 0.002802483 | 752.1115 | 896.4256 | 0 | 1492.188 | 595.7628 | 0 | 0 | 0 | 0 | 0 | 0 | 0 | 0 | 32.31917 | 32.31917 | 0 | 379.0536 | 346.7344 | 0 | 0 | 0 | 0 | 0 | 1019.15 | 0.005814448 | 278.5991 | 0.002808256 | 1789.509 | 3087.258 | 0 | 0 | 0 | 0 | 0 | 0 | 0 | 0 | 0 | 0 | 0 | 0 | 0 | 0 | 0 | 0 | 0 | 0 | 0 | 0 | 0 | 0 | 0 | 0 | 0 | 0 | 0 | 0 | 0 | 0 | 0 | 0 | 0
2019-03-01 | 2774.084 | 0.005724107 | 44.28659 | 0.2672223 | 1.728853 | 519.1328 | 0.005998621 | 282.0972 | 0.002906248 | 9752.108 | 13327.42 | 3.009211 | 15973.14 | 2645.716 | 2774.084 | 0.005724107 | 44.28659 | 0.2672223 | 1.728853 | 0 | 0 | 0 | 0 | 5736.153 | 8510.237 | 0 | 9832.975 | 1322.738 | 0 | 0 | 0 | 0 | 0 | 0 | 20.7964 | 0.003345648 | 1397.187 | 1417.984 | 0 | 1602.182 | 184.1982 | 0 | 0 | 0 | 0 | 0 | 0 | 0 | 0 | 47.52084 | 47.52084 | 0 | 212.4865 | 164.9656 | 0 | 0 | 0 | 0 | 0 | 519.1328 | 0.005998621 | 261.3008 | 0.002871277 | 2571.247 | 3351.681 | 0 | 0 | 0 | 0 | 0 | 0 | 0 | 0 | 0 | 0 | 0 | 0 | 0 | 0 | 0 | 0 | 0 | 0 | 0 | 0 | 0 | 0 | 0 | 0 | 0 | 0 | 0 | 0 | 0 | 0 | 0 | 0 | 0
2019-04-01 | 3024.35 | 0.005190594 | 41.67966 | 0.2368581 | 1.592525 | 900.4006 | 0.005578592 | 360.6044 | 0.002602892 | 9271.478 | 13556.83 | 2.624162 | 16071.72 | 2514.892 | 3024.35 | 0.005190594 | 41.67966 | 0.2368581 | 1.592525 | 52.5855 | 0 | 0 | 0 | 5035.286 | 8112.221 | 0 | 9309.54 | 1197.319 | 0 | 0 | 0 | 0 | 0 | 0 | 85.61121 | 0.003307455 | 1315.368 | 1400.979 | 0 | 1425.918 | 24.9386 | 0 | 0 | 0 | 0 | 0 | 0 | 0 | 0 | 0 | 0 | 0 | 341.6025 | 341.6025 | 0 | 0 | 0 | 0 | 0 | 847.8151 | 0.005924602 | 274.9932 | 0.002383547 | 2873.478 | 3996.287 | 0 | 0 | 0 | 0 | 0 | 0 | 0 | 0 | 0 | 0 | 0 | 0 | 0 | 0 | 0 | 0 | 0 | 0 | 0 | 0 | 47.34534 | 47.34534 | 0 | 0 | 0 | 0 | 0 | 0 | 0 | 0 | 0 | 0 | 0
2019-05-01 | 2966.1 | 0.007805106 | 31.51503 | 0.3916784 | 2.636601 | 575.57 | 0.005446458 | 385.7404 | 0.0030644 | 10590.58 | 14517.99 | 3.056383 | 17319.91 | 2801.914 | 2966.1 | 0.007805106 | 31.51503 | 0.3916784 | 2.636601 | 118.9088 | 0 | 0 | 0 | 5744.297 | 8829.306 | 0 | 10146.37 | 1317.061 | 0 | 0 | 0 | 0 | 18.77038 | 0.008559252712 | 68.18743 | 0.00510176 | 923.387209 | 1010.345 | 0 | 1262.186 | 251.8413 | 0 | 0 | 0 | 0 | 0 | 0 | 0 | 0 | 0 | 0 | 0 | 290.5365 | 290.5365 | 0 | 0 | 0 | 0 | 0 | 437.8908 | 0.006792006 | 317.5529 | 0.002626923 | 3439.445 | 4194.888 | 0 | 0 | 0 | 0 | 0 | 0 | 0 | 0 | 0 | 0 | 0 | 0 | 0 | 0 | 0 | 0 | 0 | 0 | 0 | 0 | 483.4543 | 483.4543 | 0 | 0 | 0 | 0 | 0 | 0 | 0 | 0 | 0 | 0 | 0
2019-06-01 | 2262.563 | 0.007242153 | 56.11418 | 0.3047349 | 2.343782 | 853.5849 | 0.004172057 | 317.0145 | 0.002859905 | 11758.86 | 15192.03 | 4.448754 | 17215.52 | 2023.49 | 2262.563 | 0.007242153 | 56.11418 | 0.3047349 | 2.343782 | 165.9901 | 0 | 0 | 0 | 7445.824 | 9874.378 | 0 | 10843.29 | 968.9137 | 0 | 0 | 0 | 0 | 46.4459 | 0.006121781 | 96.97281 | 0.00350892 | 654.9066 | 798.3253 | 0 | 831.8742 | 33.54892 | 0 | 0 | 0 | 0 | 0 | 0 | 0 | 0 | 0 | 0 | 0 | 257.7584 | 257.7584 | 0 | 0 | 0 | 0 | 0 | 625.3646 | 0.004946104 | 207.2905 | 0.0026269 | 3011.689 | 3844.344 | 0 | 0 | 0 | 0 | 0 | 0 | 0 | 0 | 0 | 0 | 0 | 0 | 0 | 0 | 0 | 0 | 15.78426 | 0.0116416 | 12.75115 | 0.001712 | 646.4428 | 674.9782 | 0 | 0 | 0 | 0 | 0 | 0 | 0 | 0 | 0 | 0 | 0
2019-07-01 | 3518.465 | 0.006120425 | 53.93805 | 0.2503722 | 2.094012 | 1131.242 | 0.005429829 | 313.2638 | 0.002654682 | 11420.64 | 16383.61 | 2.778504 | 18108.98 | 1725.372 | 3518.465 | 0.006120425 | 53.93805 | 0.2503722 | 2.094012 | 2.772757 | 0 | 0 | 0 | 6970.876 | 10492.11 | 0 | 11132.17 | 640.0518 | 0 | 0 | 0 | 0 | 41.35888 | 0.005546018 | 87.6732 | 0.002520508 | 674.3213 | 803.3533 | 0 | 853.2283 | 49.87499 | 0 | 0 | 0 | 0 | 0 | 0 | 0 | 0 | 0 | 0 | 0 | 245.6567 | 245.6567 | 0 | 0 | 0 | 0 | 0 | 964.5003 | 0.0054059 | 154.7622 | 0.002913962 | 3288.595 | 4407.858 | 0 | 0 | 0 | 0 | 0 | 0 | 0 | 0 | 0 | 0 | 0 | 0 | 0 | 0 | 0 | 0 | 122.6096 | 0.005701669 | 70.82837 | 0.002254231 | 486.8491 | 680.2871 | 0 | 0 | 0 | 0 | 0 | 0 | 0 | 0 | 0 | 0 | 0
2019-08-01 | 2586.88 | 0.007129158 | 56.76418 | 0.2995361 | 2.580666 | 958.7102 | 0.005784464 | 694.6378 | 0.002600955 | 12749.86 | 16990.09 | 4.218934 | 19161.76 | 2171.673 | 2586.88 | 0.007129158 | 56.76418 | 0.2995361 | 2.580666 | 0 | 0 | 0 | 0 | 8342.054 | 10928.93 | 0 | 11823.14 | 894.2033 | 0 | 0 | 0 | 0 | 246.2241 | 0.005868142 | 143.4407 | 0.002972212 | 966.8474 | 1356.512 | 0 | 1548.602 | 192.0901 | 0 | 0 | 0 | 0 | 0 | 0 | 0 | 0 | 0 | 0 | 0 | 78.04178 | 78.04178 | 0 | 0 | 0 | 0 | 0 | 558.6209 | 0.00523888 | 448.6849 | 0.002641898 | 2915.435 | 3922.741 | 0 | 0 | 0 | 0 | 0 | 0 | 0 | 0 | 0 | 0 | 0 | 0 | 0 | 0 | 0 | 0 | 153.8653 | 0.007631346 | 102.5121 | 0.00190227 | 525.5209 | 781.8984 | 0 | 0 | 0 | 0 | 0 | 0 | 0 | 0 | 0 | 0 | 0
2019-09-01 | 2232.533 | 0.006267514 | 84.79899 | 0.2378773 | 2.23375 | 1220.008 | 0.006098821 | 726.7154 | 0.002716311 | 12551.95 | 16731.21 | 4.812681 | 19460.07 | 2728.865 | 2232.533 | 0.006267514 | 84.79899 | 0.2378773 | 2.23375 | 0 | 0 | 0 | 0 | 7411.524 | 9644.057 | 0 | 10930.74 | 1286.681 | 0 | 0 | 0 | 0 | 242.8036 | 0.005349307 | 146.5853 | 0.002930508 | 1364.836 | 1754.225 | 0 | 2361.212 | 606.9866 | 0 | 0 | 0 | 0 | 0 | 0 | 0 | 0 | 0 | 0 | 0 | 115.1645 | 115.1645 | 0 | 0 | 0 | 0 | 0 | 765.5776 | 0.005951099 | 303.6267 | 0.003325004 | 3379.533 | 4448.738 | 0 | 0 | 0 | 0 | 0 | 0 | 0 | 0 | 0 | 0 | 0 | 0 | 0 | 0 | 0 | 0 | 211.6266 | 0.007493149 | 276.5033 | 0.001934353 | 396.0582 | 884.1882 | 0 | 0 | 0 | 0 | 0 | 0 | 0 | 0 | 0 | 0 | 0
2019-10-01 | 2692.397 | 0.005362767 | 101.4936 | 0.1793444 | 1.621687 | 1791.731 | 0.005657777 | 581.7172 | 0.002715553 | 11190.68 | 16256.52 | 3.557878 | 18364.7 | 2107.96 | 2692.397 | 0.005362767 | 101.4936 | 0.1793444 | 1.621687 | 0 | 0 | 0 | 0 | 6940.804 | 9633.202 | 0 | 10278.81 | 645.607 | 0 | 0 | 0 | 0 | 307.7949 | 0.006386964 | 189.9273 | 0.002642293 | 936.1173 | 1433.84 | 0 | 2001.59 | 567.7502 | 0 | 0 | 0 | 0 | 0 | 0 | 0 | 0 | 0 | 0 | 0 | 148.212 | 148.212 | 0 | 0 | 0 | 0 | 0 | 1249.243 | 0.0053992 | 227.5587 | 0.003523349 | 2867.171 | 4343.973 | 0 | 0 | 0 | 0 | 0 | 0 | 0 | 0 | 0 | 0 | 0 | 0 | 0 | 0 | 0 | 0 | 234.6929 | 0.00607784 | 164.2313 | 0.001680994 | 446.5861 | 845.5102 | 0 | 0 | 0 | 0 | 0 | 0 | 0 | 0 | 0 | 0 | 0
2019-11-01 | 2626.184 | 0.006147422 | 76.14972 | 0.2285537 | 2.02308 | 1837.567 | 0.006031294 | 398.4303 | 0.00284677 | 10676.98 | 15539.16 | 3.480143 | 17720.05 | 2180.887 | 2626.184 | 0.006147422 | 76.14972 | 0.2285537 | 2.02308 | 0 | 0 | 0 | 0 | 6760.119 | 9386.304 | 0 | 10567.41 | 1181.11 | 0 | 0 | 0 | 0 | 318.0735 | 0.005910564 | 58.90887 | 0.003713002 | 1274.07 | 1651.053 | 0 | 1749.707 | 98.65372 | 0 | 0 | 0 | 0 | 0 | 0 | 0 | 0 | 0 | 0 | 0 | 122.8369 | 122.8369 | 0 | 0 | 0 | 0 | 0 | 1277.676 | 0.005804802 | 268.9653 | 0.002895847 | 2246.966 | 3793.607 | 0 | 0 | 0 | 0 | 0 | 0 | 0 | 0 | 0 | 0 | 0 | 0 | 0 | 0 | 0 | 0 | 241.8178 | 0.007386797 | 70.55614 | 0.001936448 | 395.8252 | 708.1991 | 0 | 0 | 0 | 0 | 0 | 0 | 0 | 0 | 0 | 0 | 0
2019-12-01 | 1802.527 | 0.002580084 | 92.47508 | 0.09072731 | 0.5148798 | 2005.896 | 0.005881905 | 923.5942 | 0.00330102 | 13235.18 | 17967.2 | 6.285241 | 20147.65 | 2180.45 | 1802.527 | 0.002580084 | 92.47508 | 0.09072731 | 0.5148798 | 0 | 0 | 0 | 0 | 9540.052 | 11342.58 | 0 | 12683.8 | 1341.217 | 0 | 0 | 0 | 0 | 255.9528 | 0.006634253 | 813.21926 | 0.003384582 | 1168.194 | 2237.367 | 0 | 2517.458 | 280.0919 | 0 | 0 | 0 | 0 | 0 | 0 | 0 | 0 | 0 | 0 | 0 | 0.54784 | 0.54784 | 0 | 0 | 0 | 0 | 0 | 1661.266 | 0.005738717 | 76.78792 | 0.003074941 | 2459.969 | 4198.022 | 0 | 0 | 0 | 0 | 0 | 0 | 0 | 0 | 0 | 0 | 0 | 0 | 0 | 0 | 0 | 0 | 88.67795 | 0.006392827 | 33.5870432 | 0.001794668 | 66.9692456 | 189.2342 | 0 | 0 | 0 | 0 | 0 | 0 | 0 | 0 | 0 | 0 | 0
2020-01-01 | 3244.192 | 0.005616167 | 75.10458 | 0.2257894 | 1.874471 | 1400.916 | 0.006104659 | 658.3555 | 0.003535269 | 12081.52 | 17384.98 | 1.950005 | 18858.21 | 1472.661 | 3244.192 | 0.005616167 | 75.10458 | 0.2257894 | 1.874471 | 0 | 0 | 0 | 0 | 7404.594 | 10648.79 | 1.953748 | 11295.49 | 646.7083 | 0 | 0 | 0 | 0 | 524.7119 | 0.006889115 | 633.2355 | 0.003548164 | 1345.309 | 2503.256 | 0.9945046 | 2865.931 | 362.6752 | 0 | 0 | 0 | 0 | 0 | 0 | 0 | 0 | 0 | 0 | 0 | 0 | 0 | 0 | 0 | 0 | 0 | 0 | 651.7979 | 0.005858582 | 25.12 | 0.003210202 | 2927.084 | 3604.002 | 0 | 0 | 0 | 0 | 0 | 0 | 0 | 0 | 0 | 0 | 0 | 0 | 0 | 0 | 0 | 0 | 224.406 | 0.004985165 | 0 | 0 | 404.5328 | 628.9388 | 0 | 0 | 0 | 0 | 0 | 0 | 0 | 0 | 0 | 0 | 0
2020-02-01 | 2936.107 | 0.004337437 | 74.56515 | 0.1804138 | 1.484752 | 1325.84 | 0.006364409 | 1209.047 | 0.004286735 | 10633.17 | 16104.16 | 1.663682 | 17640.52 | 1536.359 | 2936.107 | 0.004337437 | 74.56515 | 0.1804138 | 1.484752 | 0 | 0 | 0 | 0 | 6297.176 | 9233.283 | 1.835895 | 9928.45 | 695.1667 | 0 | 0 | 0 | 0 | 419.6537 | 0.007058811 | 1161.176 | 0.004344141 | 1109.199 | 2690.029 | 0.6006181 | 3183.339 | 493.3099 | 0 | 0 | 0 | 0 | 0 | 0 | 0 | 0 | 0 | 0 | 0 | 0 | 0 | 0 | 0 | 0 | 0 | 0 | 728.2048 | 0.006287466 | 33.21705 | 0.002882426 | 2968.655 | 3730.076 | 0 | 0 | 0 | 0 | 0 | 0 | 0 | 0 | 0 | 0 | 0 | 0 | 0 | 0 | 0 | 0 | 177.9817 | 0.00504192 | 14.65392 | 0.002921093 | 258.1362 | 450.7718 | 0 | 0 | 0 | 0 | 0 | 0 | 0 | 0 | 0 | 0 | 0
2020-03-01 | 4291.667 | 0.00414034 | 81.71523 | 0.1620486 | 1.272561 | 1058.496 | 0.005716218 | 914.8844 | 0.003474368 | 10038.53 | 16303.58 | 1.371575 | 17923.49 | 1619.913 | 4291.667 | 0.00414034 | 81.71523 | 0.1620486 | 1.272561 | 0 | 0 | 0 | 0 | 5491.195 | 9782.861 | 1.095253 | 10422.74 | 639.8803 | 0 | 0 | 0 | 0 | 386.5238 | 0.007135617 | 814.1221 | 0.003548384 | 1528.27 | 2728.916 | 1.089579 | 3145.478 | 416.5625 | 0 | 0 | 0 | 0 | 0 | 0 | 0 | 0 | 0 | 0 | 0 | 0 | 0 | 0 | 0 | 0 | 0 | 0 | 574.6777 | 0.004733716 | 95.00638 | 0.002948958 | 2960.608 | 3630.292 | 0 | 0 | 0 | 0 | 0 | 0 | 0 | 0 | 0 | 0 | 0 | 0 | 0 | 0 | 0 | 0 | 97.29502 | 0.005880573 | 5.755889 | 0.00167776 | 58.45964 | 161.5105 | 0 | 0 | 0 | 0 | 0 | 0 | 0 | 0 | 0 | 0 | 0
2020-04-01 | 3710.79 | 0.00346365 | 80.16177 | 0.1294432 | 0.9378647 | 1057.657 | 0.00558728 | 800.6301 | 0.003768378 | 9021.232 | 14590.31 | 1.386617 | 16114.96 | 1524.647 | 3710.79 | 0.00346365 | 80.16177 | 0.1294432 | 0.9378647 | 0 | 0 | 0 | 0 | 4672.226 | 8383.016 | 1.077783 | 9014.346 | 631.3305 | 0 | 0 | 0 | 0 | 408.5774 | 0.006523618 | 754.5391 | 0.003790043 | 1375.763 | 2538.88 | 1.012498 | 2970.323 | 431.4429 | 0 | 0 | 0 | 0 | 0 | 0 | 0 | 0 | 0 | 0 | 0 | 0 | 0 | 0 | 0 | 0 | 0 | 0 | 639.5588 | 0.005025914 | 46.09100756 | 0.003413714 | 2940.112 | 3625.762 | 0 | 0 | 0 | 0 | 0 | 0 | 0 | 0 | 0 | 0 | 0 | 0 | 0 | 0 | 0 | 0 | 9.520336 | 0.003114723 | 0 | 0 | 33.13072 | 42.65105 | 0 | 0 | 0 | 0 | 0 | 0 | 0 | 0 | 0 | 0 | 0
2020-05-01 | 4185.127 | 0.003256931 | 92.28202 | 0.1029588 | 0.770728 | 1412.732 | 0.006135878 | 1190.032 | 0.003514984 | 11274.41 | 18062.3 | 1.421781 | 19136.07 | 1073.769 | 4185.127 | 0.003256931 | 92.28202 | 0.1029588 | 0.770728 | 0 | 0 | 0 | 0 | 6908.42 | 11093.55 | 1.413005 | 11608.41 | 514.8586 | 0 | 0 | 0 | 0 | 516.9187 | 0.007009989 | 1133.619 | 0.003527723 | 1599.874 | 3250.412 | 0.8297247 | 3439.524 | 189.1121 | 0 | 0 | 0 | 0 | 0 | 0 | 0 | 0 | 0 | 0 | 0 | 0 | 0 | 0 | 0 | 0 | 0 | 0 | 828.7503 | 0.005437451 | 56.41273 | 0.003258976 | 2766.115 | 3651.278 | 0 | 0 | 0 | 0 | 0 | 0 | 0 | 0 | 0 | 0 | 0 | 0 | 0 | 0 | 0 | 0 | 67.06332 | 0.00802928 | 0 | 0 | 0 | 67.06332 | 0 | 0 | 0 | 0 | 0 | 0 | 0 | 0 | 0 | 0 | 0
2020-06-01 | 4051.566 | 0.003268127 | 96.03076 | 0.09418675 | 0.6349483 | 1097.64 | 0.006266025 | 894.2548 | 0.003581882 | 9134.87 | 15178.33 | 1.293869 | 16935.94 | 1757.609 | 4051.566 | 0.003268127 | 96.03076 | 0.09418675 | 0.6349483 | 0 | 0 | 0 | 0 | 5338.707 | 9390.273 | 1.127942 | 10438.87 | 1048.592 | 0 | 0 | 0 | 0 | 438.482 | 0.007252793 | 875.6481 | 0.003610786 | 1392.661 | 2706.791 | 0.9071537 | 3040.918 | 334.1268 | 0 | 0 | 0 | 0 | 0 | 0 | 0 | 0 | 0 | 0 | 0 | 0 | 0 | 0 | 0 | 0 | 0 | 0 | 659.1577 | 0.005609612 | 18.60666 | 0.002221627 | 2359.359 | 3037.124 | 0 | 0 | 0 | 0 | 0 | 0 | 0 | 0 | 0 | 0 | 0 | 0 | 0 | 0 | 0 | 0 | 0 | 0 | 0 | 0 | 0 | 0 | 0 | 0 | 0 | 0 | 0 | 0 | 0 | 0 | 0 | 0 | 0
2020-07-01 | 4371.38 | 0.003663719 | 105.154 | 0.1091632 | 0.6412207 | 615.3952 | 0.006148568 | 870.6378 | 0.003684199 | 11183.72 | 17041.13 | 1.634384 | 18774.94 | 1733.809 | 4371.38 | 0.003663719 | 105.154 | 0.1091632 | 0.6412207 | 66.91352 | 0 | 0 | 0 | 5376.034 | 9814.327 | 1.065834 | 10410.66 | 596.3334 | 0 | 0 | 0 | 0 | 446.9476 | 0.007294581 | 782.1598 | 0.003616041 | 1567.479 | 2796.586 | 1.091655 | 3130.657 | 334.0713 | 0 | 0 | 0 | 0 | 0 | 0 | 0 | 0 | 0 | 0 | 0 | 0 | 0 | 0 | 0 | 0 | 0 | 0 | 101.5341 | 0.005155942 | 88.47809 | 0.00428672 | 2979.854 | 3169.867 | 0 | 0 | 0 | 0 | 0 | 0 | 0 | 0 | 0 | 0 | 0 | 0 | 0 | 0 | 0 | 0 | 0 | 0 | 0 | 0 | 0 | 0 | 0 | 0 | 0 | 0 | 0 | 0 | 0 | 0 | 0 | 0 | 0
2020-08-01 | 3992.451 | 0.004058969 | 112.2102 | 0.1003028 | 0.656906 | 904.7489 | 0.006102233 | 2098.27 | 0.004076311 | 10766.29 | 17761.76 | 1.317416 | 19267.39 | 1505.622 | 3992.451 | 0.004058969 | 112.2102 | 0.1003028 | 0.656906 | 0 | 0 | 0 | 0 | 6059.317 | 10051.77 | 1.299146 | 10657.98 | 606.2142 | 0 | 0 | 0 | 0 | 567.395 | 0.006600654 | 1083.127 | 0.003910343 | 1507.805 | 3158.327 | 0.7819837 | 3429.352 | 271.0247 | 0 | 0 | 0 | 0 | 0 | 0 | 0 | 0 | 0 | 0 | 0 | 0 | 0 | 0 | 0 | 0 | 0 | 0 | 337.3539 | 0.005263939 | 1015.143 | 0.004253393 | 1648.249 | 3000.746 | 0 | 0 | 0 | 0 | 0 | 0 | 0 | 0 | 0 | 0 | 0 | 0 | 0 | 0 | 0 | 0 | 0 | 0 | 0 | 0 | 0 | 0 | 0 | 0 | 0 | 0 | 0 | 0 | 0 | 0 | 0 | 0 | 0
2020-09-01 | 4106.691 | 0.004070619 | 116.2132 | 0.09234478 | 0.7859612 | 709.6276 | 0.006159323 | 1618.84 | 0.003564079 | 12607.84 | 19043 | 1.677085 | 20852.18 | 1809.183 | 4106.691 | 0.004070619 | 116.2132 | 0.09234478 | 0.7859612 | 0 | 0 | 0 | 0 | 5978.705 | 10085.4 | 1.246203 | 10869.79 | 784.3892 | 0 | 0 | 0 | 0 | 485.3594 | 0.006492657 | 1108.867 | 0.003855531 | 1452.663 | 3046.89 | 0.7799892 | 3546.042 | 499.1526 | 0 | 0 | 0 | 0 | 0 | 0 | 0 | 0 | 0 | 0 | 0 | 0 | 0 | 0 | 0 | 0 | 0 | 0 | 224.2682 | 0.005437923 | 509.9724 | 0.002930356 | 2373.12 | 3107.361 | 0 | 0 | 0 | 0 | 0 | 0 | 0 | 0 | 0 | 0 | 0 | 0 | 0 | 0 | 0 | 0 | 0 | 0 | 0 | 0 | 0 | 0 | 0 | 0 | 0 | 0 | 0 | 0 | 0 | 0 | 0 | 0 | 0
2020-10-01 | 3711.423 | 0.005062061 | 107.9423 | 0.1348937 | 1.03852 | 1051.986 | 0.006180724 | 1360.96 | 0.003771028 | 14785.89 | 20910.26 | 2.066616 | 22846.07 | 1935.812 | 3711.423 | 0.005062061 | 107.9423 | 0.1348937 | 1.03852 | 0 | 0 | 0 | 0 | 6576.182 | 10287.61 | 1.516726 | 11138.63 | 851.0275 | 0 | 0 | 0 | 0 | 648.5591 | 0.006725381 | 632.1695 | 0.003725871 | 1647.517 | 2928.246 | 1.10115 | 3274.687 | 346.4408 | 0 | 0 | 0 | 0 | 0 | 0 | 0 | 0 | 0 | 0 | 0 | 0 | 0 | 0 | 0 | 0 | 0 | 0 | 403.4266 | 0.005305118 | 728.7905 | 0.003810198 | 2474.492 | 3606.709 | 0 | 0 | 0 | 0 | 0 | 0 | 0 | 0 | 0 | 0 | 0 | 0 | 0 | 0 | 0 | 0 | 0 | 0 | 0 | 0 | 0 | 0 | 0 | 0 | 0 | 0 | 0 | 0 | 0 | 0 | 0 | 0 | 0
2020-11-01 | 3098.482 | 0.005330087 | 91.7978 | 0.1651234 | 1.328797 | 1461.03 | 0.006408397 | 1271.353 | 0.003595436 | 14903.37 | 20734.23 | 2.187888 | 22711.47 | 1977.234 | 3098.482 | 0.005330087 | 91.7978 | 0.1651234 | 1.328797 | 0 | 0 | 0 | 0 | 6515.384 | 9613.866 | 1.799968 | 10663.78 | 1049.916 | 0 | 0 | 0 | 0 | 568.7454 | 0.006764878 | 777.7621 | 0.003826958 | 1521.992 | 2868.5 | 0.9675589 | 3186.92 | 318.42 | 0 | 0 | 0 | 0 | 0 | 0 | 0 | 0 | 0 | 0 | 0 | 0 | 0 | 0 | 0 | 0 | 0 | 0 | 892.2843 | 0.006181174 | 493.5911 | 0.003230622 | 2381.146 | 3767.021 | 0 | 0 | 0 | 0 | 0 | 0 | 0 | 0 | 0 | 0 | 0 | 0 | 0 | 0 | 0 | 0 | 0 | 0 | 0 | 0 | 0 | 0 | 0 | 0 | 0 | 0 | 0 | 0 | 0 | 0 | 0 | 0 | 0
2020-12-01 | 2842.821 | 0.005403283 | 93.77162 | 0.1664148 | 0.1664148 | 628.9227 | 0.4394856 | 1357.652 | 0.003230726 | 15641.89 | 20471.28 | 2.772491 | 22833.31 | 2362.03 | 2842.821 | 0.005403283 | 93.77162 | 0.1664148 | 0.1664148 | 0 | 0 | 0 | 0 | 6994.579 | 9837.4 | 2.106133 | 10875.54 | 1038.137 | 0 | 0 | 0 | 0 | 378.8903 | 0.7255496 | 971.1968 | 0.003752114 | 1573.489 | 2923.576 | 0.9976443 | 3442.984 | 519.4078 | 0 | 0 | 0 | 0 | 0 | 0 | 0 | 0 | 0 | 0 | 0 | 0 | 0 | 0 | 0 | 0 | 0 | 0 | 250.0324 | 0.005994261 | 282.3827 | 0.002628203 | 2565.94 | 3098.355 | 0 | 0 | 0 | 0 | 0 | 0 | 0 | 0 | 0 | 0 | 0 | 0 | 0 | 0 | 0 | 0 | 0 | 0 | 0 | 0 | 0 | 0 | 0 | 0 | 0 | 0 | 0 | 0 | 0 | 0 | 0 | 0 | 0
2021-01-01 | 1989.616 | 0.006230197 | 80.95035 | 0.2354024 | 1.770372 | 1191.355 | 0.005812565 | 1573.35 | 0.00334031 | 13982.67 | 18736.99 | 2.517534 | 21646.53 | 2909.543 | 1989.616 | 0.006230197 | 80.95035 | 0.2354024 | 1.770372 | 0 | 0 | 0 | 0 | 7735.949 | 9725.564 | 3.328267 | 11655.34 | 1929.774 | 0 | 0 | 0 | 0 | 684.4878 | 0.006315647 | 1215.085 | 0.003654936 | 476.9883 | 2376.561 | 0.2149441 | 2706.966 | 330.4044 | 0 | 0 | 0 | 0 | 0 | 0 | 0 | 0 | 0 | 0 | 0 | 0 | 0 | 0 | 0 | 0 | 0 | 0 | 506.8671 | 0.005133189 | 312.5568 | 0.002284805 | 1997.948 | 2817.372 | 0 | 0 | 0 | 0 | 0 | 0 | 0 | 0 | 0 | 0 | 0 | 0 | 0 | 0 | 0 | 0 | 0 | 0 | 0 | 0 | 0 | 0 | 0 | 0 | 0 | 0 | 0 | 0 | 0 | 0 | 0 | 0 | 0
2021-02-01 | 1791.123 | 0.00579597 | 76.84054 | 0.1921175 | 1.488567 | 1032.936 | 0.006391535 | 1146.632 | 0.003693388 | 13517.03 | 17487.72 | 2.913997 | 19658.8 | 2171.079 | 1791.123 | 0.00579597 | 76.84054 | 0.1921175 | 1.488567 | 0 | 0 | 0 | 0 | 7407.128 | 9198.251 | 3.539959 | 10458.9 | 1260.652 | 0 | 0 | 0 | 0 | 665.954 | 0.007030255 | 811.6555 | 0.004371304 | 502.7375 | 1980.347 | 0.2912429 | 2175.868 | 195.5208 | 0 | 0 | 0 | 0 | 0 | 0 | 0 | 0 | 0 | 0 | 0 | 0 | 0 | 0 | 0 | 0 | 0 | 0 | 366.9816 | 0.005232464 | 334.9761 | 0.002050781 | 1423.08 | 2125.038 | 0 | 0 | 0 | 0 | 0 | 0 | 0 | 0 | 0 | 0 | 0 | 0 | 0 | 0 | 0 | 0 | 0 | 0 | 0 | 0 | 0 | 0 | 0 | 0 | 0 | 0 | 0 | 0 | 0 | 0 | 0 | 0 | 0
2021-03-01 | 1985.735 | 0.00830638 | 31.50866 | 0.3755119 | 2.894809 | 802.9662 | 0.005833497 | 1497.902 | 0.003892382 | 18340.37 | 22626.98 | 3.662424 | 25576.18 | 2949.207 | 1985.735 | 0.00830638 | 31.50866 | 0.3755119 | 2.894809 | 7.784562 | 0 | 0 | 0 | 7554.064 | 9547.584 | 3.243649 | 11544.67 | 1997.084 | 0 | 0 | 0 | 0 | 530.0216 | 0.006512801 | 1138.605 | 0.004437324 | 297.3966 | 1966.023 | 0.1525635 | 2251.551 | 285.5276 | 0 | 0 | 0 | 0 | 0 | 0 | 0 | 0 | 1594.602 | 1594.602 | 0 | 1594.602 | 0 | 0 | 0 | 0 | 0 | 0 | 265.16 | 0.004646913 | 336.2222 | 0.002248738 | 3257.34 | 3858.722 | 0 | 0 | 0 | 0 | 0 | 0 | 0 | 0 | 0 | 0 | 0 | 0 | 0 | 0 | 0 | 0 | 0 | 0 | 23.0751 | 0.0009522502 | 374.6903 | 397.7654 | 0 | 0 | 0 | 0 | 0 | 0 | 0 | 0 | 0 | 0 | 0
2021-04-01 | 1638.618 | 0.00834819 | 86.07937 | 0.3216931 | 2.319676 | 966.3045 | 0.00478831 | 1364.366 | 0.003135919 | 19464.12 | 23433.41 | 4.197551 | 26139.92 | 2706.507 | 1638.618 | 0.00834819 | 86.07937 | 0.3216931 | 2.319676 | 126.4954 | 0 | 0 | 0 | 7848.036 | 9613.149 | 3.805941 | 11217.14 | 1603.994 | 0 | 0 | 0 | 0 | 341.1194 | 0.00750886624 | 615.0335 | 0.004155988 | 463.1343 | 1419.287 | 0.414623 | 1885.38 | 466.0925 | 0 | 0 | 0 | 0 | 0 | 0 | 0 | 0 | 1685.823 | 1685.823 | 0 | 1685.823 | 0 | 0 | 0 | 0 | 0 | 0 | 436.9388 | 0.004266397 | 373.8046 | 0.002632633 | 3418.034 | 4228.778 | 0 | 0 | 0 | 0 | 0 | 0 | 0 | 0 | 0 | 0 | 0 | 0 | 0 | 0 | 0 | 0 | 61.75089 | 0.00326136 | 70.62136 | 0.002047289 | 1171.779 | 1304.151 | 0 | 0 | 0 | 0 | 0 | 0 | 0 | 0 | 0 | 0 | 0
2021-05-01 | 1468.236 | 0.007841496 | 39.68785 | 0.3478046 | 2.790546 | 1435.97 | 0.006596986 | 1033.984 | 0.003165559 | 20735.16 | 24673.35 | 4.506968 | 27669.5 | 2996.153 | 1468.236 | 0.007841496 | 39.68785 | 0.3478046 | 2.790546 | 40.33076 | 0 | 0 | 0 | 8405.151 | 9913.718 | 4.7693 | 11944.65 | 2030.934 | 0 | 0 | 0 | 0 | 861.3861 | 0.007907349 | 594.5606 | 0.003601352 | 142.1072 | 1598.054 | 0.0835496 | 1793.142 | 195.0881 | 0 | 0 | 0 | 0 | 0 | 0 | 0 | 0 | 1573.108 | 1573.108 | 0 | 1573.108 | 0 | 0 | 0 | 0 | 0 | 0 | 287.9047 | 0.004841517 | 377.0735 | 0.002709329 | 3713.637 | 4378.615 | 0 | 0 | 0 | 0 | 0 | 0 | 0 | 0 | 0 | 0 | 0 | 0 | 0 | 0 | 0 | 0 | 246.3484 | 0.005146769 | 62.34973 | 0.001769037 | 1163.635 | 1472.333 | 0 | 0 | 0 | 0 | 0 | 0 | 0 | 0 | 0 | 0 | 0
2021-06-01 | 1070.567 | 0.008372232 | 84.31871 | 0.3369678 | 2.686424 | 1571.206 | 0.005467997 | 1241.725 | 0.003170004 | 22181.51 | 26065.01 | 4.889247 | 28762.12 | 2697.109 | 1070.567 | 0.008372232 | 84.31871 | 0.3369678 | 2.686424 | 177.6249 | 0 | 0 | 0 | 9673.283 | 10921.47 | 6.633862 | 12765.7 | 1844.229 | 0 | 0 | 0 | 0 | 773.3516 | 0.007539912 | 544.1708 | 0.003854804 | 69.15614 | 1386.679 | 0.04493104 | 1611.55 | 224.8716 | 0 | 0 | 0 | 0 | 0 | 0 | 0 | 0 | 2250.168 | 2250.168 | 0 | 2250.168 | 0 | 0 | 0 | 0 | 0 | 0 | 452.8121 | 0.004435779 | 273.8743 | 0.002583384 | 3728.063 | 4454.75 | 0 | 0 | 0 | 0 | 0 | 0 | 0 | 0 | 0 | 0 | 0 | 0 | 0 | 0 | 0 | 0 | 126.0943 | 0.004453218 | 45.88871 | 0.002909085 | 926.0358 | 1098.019 | 0 | 0 | 0 | 0 | 0 | 0 | 0 | 0 | 0 | 0 | 0
2021-07-01 | 1137.747 | 0.007288404 | 56.66244 | 0.3008577 | 2.575799 | 1365.115 | 0.005879731 | 1061.866 | 0.08019106 | 22668.81 | 26233.54 | 5.443473 | 29207.36 | 2973.819 | 1137.747 | 0.007288404 | 56.66244 | 0.3008577 | 2.575799 | 296.8807 | 0 | 0 | 0 | 9609.612 | 11044.24 | 5.733773 | 12776.85 | 1732.612 | 0 | 0 | 0 | 0 | 813.8919 | 0.008489119 | 497.2622 | 0.003424522 | 29.37816 | 1340.532 | 0.01917983 | 1808.04 | 467.5074 | 0 | 0 | 0 | 0 | 0 | 0 | 0 | 0 | 2016.29 | 2016.29 | 0 | 2016.29 | 0 | 0 | 0 | 0 | 0 | 0 | 105.3619 | 0.004480132 | 111.4368 | 0.00283541 | 4377.969 | 4594.768 | 0 | 0 | 0 | 0 | 0 | 0 | 0 | 0 | 0 | 0 | 0 | 0 | 0 | 0 | 0 | 0 | 148.9806 | 0.004331098 | 67.33008 | 0.001829269 | 1112.093 | 1328.404 | 0 | 0 | 0 | 0 | 0 | 0 | 0 | 0 | 0 | 0 | 0
2021-08-01 | 1621.177 | 0.007347956 | 70.7184 | 0.2995662 | 2.415662 | 1498.846 | 0.006324403 | 602.9739 | 0.003429113 | 17578.44 | 21301.43 | 4.041674 | 29007.93 | 2516.869 | 1621.177 | 0.007347956 | 70.7184 | 0.2995662 | 2.415662 | 0 | 0 | 0 | 0 | 9470.353 | 11091.53 | 5.000453 | 12754.3 | 1662.769 | 0 | 0 | 0 | 0 | 905.0064 | 0.007552014 | 406.8282 | 0.003883288 | 78.28624 | 1390.121 | 0.05108344 | 1590.252 | 200.1312 | 0 | 0 | 0 | 0 | 0 | 0 | 0 | 0 | 2436.105 | 2436.105 | 0 | 2436.105 | 0 | 0 | 0 | 0 | 0 | 0 | 429.1086 | 0.00431726 | 158.9884 | 0.002654924 | 4332.828 | 4920.925 | 0 | 0 | 0 | 0 | 0 | 0 | 0 | 0 | 0 | 0 | 0 | 0 | 0 | 0 | 0 | 0 | 164.7308 | 0.004808514 | 37.15727 | 0.001769037 | 1260.864 | 1462.753 | 0 | 0 | 0 | 0 | 0 | 334.7281 | 0.003394965 | 123.8117 | 0.003856276 | 4731.089 | 5189.629
2021-09-01 | 1866.106 | 0.007216598 | 58.58242 | 0.3073055 | 2.766546 | 1673.07 | 0.006038098 | 931.8036 | 0.003229517 | 15834.99 | 20305.97 | 3.031718 | 27648.6 | 1960.028 | 1866.106 | 0.007216598 | 58.58242 | 0.3073055 | 2.766546 | 0 | 0 | 0 | 0 | 8229.667 | 10095.77 | 3.775024 | 11291.8 | 1196.025 | 0 | 0 | 0 | 0 | 875.2971 | 0.007346613 | 440.3163 | 0.003862431 | 73.89863 | 1389.512 | 0.04808193 | 1617.038 | 227.5262 | 0 | 0 | 0 | 0 | 0 | 0 | 0 | 0 | 2112.722 | 2112.722 | 0 | 2112.722 | 0 | 0 | 0 | 0 | 0 | 0 | 640.0427 | 0.004489963 | 416.2559 | 0.002797471 | 4401.679 | 5457.977 | 0 | 0 | 0 | 0 | 0 | 0 | 0 | 0 | 0 | 0 | 0 | 0 | 0 | 0 | 0 | 0 | 157.7298 | 0.005058788 | 75.23135 | 0.001915693 | 1017.021 | 1249.982 | 0 | 0 | 0 | 0 | 0 | 0 | 0 | 807.0396 | 0.002775606 | 4575.563 | 5382.602472
2021-10-01 | 1852.763 | 0.007428761 | 67.83522 | 0.3434381 | 3.015441 | 1623.681 | 0.00662462 | 1082.05 | 0.003145357 | 15865.71 | 20424.2 | 2.979283 | 27935.14 | 2633.103 | 1852.763 | 0.007428761 | 67.83522 | 0.3434381 | 3.015441 | 0 | 0 | 0 | 0 | 8331.169 | 10183.93 | 3.849106 | 11955.43 | 1771.495 | 0 | 0 | 0 | 0 | 892.0637 | 0.007794456 | 468.8021 | 0.003680181 | 50.96236 | 1411.828 | 0.0320559 | 1653.98 | 242.152 | 0 | 0 | 0 | 0 | 0 | 0 | 0 | 0 | 2063.364 | 2063.364 | 0 | 2063.364 | 0 | 0 | 0 | 0 | 0 | 0 | 513.9182 | 0.004721702 | 520.5629 | 0.002863859 | 4435.136 | 5469.617 | 0 | 0 | 0 | 0 | 0 | 0 | 0 | 0 | 0 | 0 | 0 | 0 | 0 | 0 | 0 | 0 | 217.6995 | 0.006323174 | 92.68472 | 0.002021232 | 985.0744 | 1295.459 | 0 | 0 | 0 | 0 | 0 | 0 | 0 | 1692.541 | 0.002625299 | 3185.299 | 4877.839816
2021-11-01 | 1862.046 | 0.006762413 | 67.13896 | 0.2834423 | 2.560807 | 1503.334 | 0.00562978 | 1085.659 | 0.002956924 | 15078.33 | 19529.37 | 2.899783 | 27580.88 | 2584.3 | 1862.046 | 0.006762413 | 67.13896 | 0.2834423 | 2.560807 | 0 | 0 | 0 | 0 | 7601.322 | 9463.368 | 3.494398 | 11149.01 | 1685.942 | 0 | 0 | 0 | 0 | 632.3135 | 0.007603526 | 440.9338 | 0.003587765 | 152.0178 | 1225.265 | 0.1212463 | 1543.177 | 317.9114 | 0 | 0 | 0 | 0 | 0 | 0 | 0 | 0 | 1768.959 | 1768.959 | 0 | 1768.959 | 0 | 0 | 0 | 0 | 0 | 0 | 677.3965 | 0.004123365 | 586.983 | 0.002536328 | 4778.141 | 6042.521 | 0 | 0 | 0 | 0 | 0 | 0 | 0 | 0 | 0 | 0 | 0 | 0 | 0 | 0 | 0 | 0 | 193.6238 | 0.004454377 | 57.74228 | 0.002415269 | 777.8889 | 1029.255 | 0 | 0 | 0 | 0 | 0 | 577.3566 | 0.003171297 | 895.176 | 0.002752033 | 3994.973 | 5467.505688
2021-12-01 | 2063.145 | 0.006003532 | 104.4316 | 0.2041288 | 2.078051 | 1179.119 | 0.006365752 | 1122.347 | 0.002958171 | 14885.32 | 19249.93 | 2.919351 | 28011.13 | 2271.871 | 2063.145 | 0.006003532 | 104.4316 | 0.2041288 | 2.078051 | 0 | 0 | 0 | 0 | 6966.399 | 9029.545 | 2.890362 | 10285.87 | 1256.33 | 0 | 0 | 0 | 0 | 644.7338 | 0.007937865 | 445.2487 | 0.003257757 | 185.8542 | 1275.837 | 0.1459576 | 1587.107 | 311.2703 | 0 | 0 | 0 | 0 | 0 | 0 | 0 | 0 | 1727.246 | 1727.246 | 0 | 1727.246 | 0 | 0 | 0 | 0 | 0 | 0 | 452.1764 | 0.004478499 | 628.3599 | 0.002813881 | 5280.887 | 6361.424 | 0 | 0 | 0 | 0 | 0 | 0 | 0 | 0 | 0 | 0 | 0 | 0 | 0 | 0 | 0 | 0 | 82.20906 | 0.004416786 | 48.73793 | 0.002081573 | 724.9328 | 855.8798 | 0 | 0 | 0 | 0 | 0 | 763.4521 | 0.002681324 | 1069.831 | 0.002752379 | 4656.05 | 6489.333432
2022-01-01 | 2494.235 | 0.004499072 | 102.2523 | 0.1298615 | 1.430627 | 1297.653 | 0.002635568 | 1004.18 | 0.002473534 | 18225.92 | 23021.99 | 3.252953 | 25305.66 | 2283.676 | 2080.372 | 0.004886049 | 122.594 | 0.1556957 | 1.715231 | 0 | 0 | 0 | 0 | 6753.724 | 8834.097 | 2.77892 | 9944.198 | 1110.101 | 0 | 0 | 0 | 0 | 658.7338 | 0 | 177.0799 | 0 | 193.0692 | 1028.883 | 0.1977322 | 1460.432 | 431.5489 | 0 | 0 | 0 | 0 | 0 | 0 | 0 | 0 | 1484.969 | 1484.969 | 0 | 1484.969 | 0 | 0 | 0 | 0 | 0 | 0 | 388.2467 | 0.004341503 | 155.3379 | 0.003093032 | 4259.48 | 4803.064792 | 0 | 0 | 0 | 0 | 0 | 0 | 0 | 0 | 0 | 0 | 0 | 0 | 0 | 0 | 0 | 0 | 250.6721 | 0.006919309 | 29.99616 | 0.001575884 | 350.3275 | 630.9958 | 413.8627 | 0.002553845 | 0 | 0 | 0 | 0 | 0 | 641.7664 | 0.003048054 | 5184.347 | 6239.976352
2022-02-01 | 2585.268 | 0.004662211 | 60.06007 | 0.1173973 | 1.195116 | 1335.573 | 0.006555796 | 412.352 | 0.003440787 | 15143.23 | 19476.42 | 2.991467 | 21678.48 | 2202.06 | 1486.824 | 0.006003532 | 104.4316 | 0.2041288 | 2.078051 | 0 | 0 | 0 | 0 | 5385.459 | 6872.283 | 3.100537 | 7921.905 | 1049.622 | 0 | 0 | 0 | 0 | 783.4053 | 0.008028311 | 270.451 | 0.003775046 | 147.3308 | 1201.187 | 0.1196702 | 1521.567 | 320.3802 | 0 | 0 | 0 | 0 | 0 | 0 | 0 | 0 | 1291.192 | 1291.192 | 0 | 1291.192 | 0 | 0 | 0 | 0 | 0 | 0 | 552.168 | 0.00446662 | 107.4742 | 0.002704511 | 3769.093 | 4428.735136 | 0 | 0 | 0 | 0 | 0 | 0 | 0 | 0 | 0 | 0 | 0 | 0 | 0 | 0 | 0 | 0 | 0 | 0 | 0 | 0 | 0 | 0 | 1098.444 | 0.002846635 | 0 | 0 | 0 | 0 | 0 | 34.42682 | 0.003113422 | 4550.157 | 5683.027656
2022-03-01 | 3861.492 | 0.003458271 | 74.78762 | 0.04788748 | 0.6216039 | 1325.157 | 0.006552954 | 876.7877 | 0.00329791 | 20167.74 | 26231.17 | 2.847162 | 28637.53 | 2406.351 | 2041.449 | 0.003905344 | 141.4641 | 0.0905813 | 1.175792 | 0 | 0 | 0 | 0 | 7239.983 | 9281.432 | 3.035797 | 10315.34 | 1033.91 | 0 | 0 | 0 | 0 | 753.6937 | 0.007947968 | 275.891 | 0.004033275 | 63.22954 | 1092.814 | 0.05256924 | 1630.997 | 538.1827 | 0 | 0 | 0 | 0 | 31.01471 | 0.002931909 | 0 | 0 | 1790.937 | 1821.951 | 49.4295 | 1821.951 | 0 | 0 | 0 | 0 | 0 | 0 | 540.4483 | 0.00481531 | 322.5002 | 0.003044671 | 5046.251 | 5909.199976 | 0 | 0 | 0 | 0 | 0 | 0 | 0 | 0 | 0 | 0 | 0 | 0 | 0 | 0 | 0 | 0 | 0 | 0 | 0 | 0 | 0 | 0 | 1820.043 | 0.002956812 | 0 | 0 | 0 | 0 | 0 | 278.3965 | 0.002862519 | 6027.337 | 8125.77688
2022-04-01 | 3153.605 | 0.003724586 | 78.57529 | 0.04759039 | 0.6536249 | 995.9894 | 0.006154262 | 368.9548 | 0.003059643 | 20627.01 | 25145.56 | 3.907608 | 27683.27 | 2537.712 | 1893.405 | 0.003979306 | 130.8729 | 0.0792653 | 1.08866 | 0 | 0 | 0 | 0 | 7744.116 | 9637.521 | 3.501081 | 10230.26 | 592.7418 | 0 | 0 | 0 | 0 | 442.113 | 0.008095541 | 165.5955 | 0.003809241 | 72.57202 | 680.2805 | 0.1022228 | 1294.045 | 613.7642 | 0 | 0 | 0 | 0 | 10.17134 | 0.005259702 | 1.990879 | 0.00397184 | 1887.833 | 1899.995 | 132.8693 | 1900.802 | 0.806352 | 0 | 0 | 0 | 0 | 0 | 369.3118 | 0.004572013 | 104.8497 | 0.00283919 | 4818.988 | 5293.149616 | 0 | 0 | 0 | 0 | 0 | 0 | 0 | 0 | 0 | 0 | 0 | 0 | 0 | 0 | 0 | 0 | 174.3933 | 0.004635727 | 96.51868 | 0.001994235 | 424.7274 | 695.6395 | 1260.2 | 0.003341879 | 0 | 0 | 0 | 0 | 0 | 0 | 0 | 5678.772 | 6938.972256
2022-05-01 | 3834.857 | 0.003850572 | 84.27514 | 0.06334372 | 0.6842137 | 1121.599 | 0.005875801 | 676.6287 | 0.002986761 | 20375.01 | 26008.09 | 3.096174 | 28202.76 | 2194.664 | 2479.487 | 0.004130542 | 130.3427 | 0.09796948 | 1.058227 | 0 | 0 | 0 | 0 | 8010.247 | 10489.73 | 2.765399 | 10829.11 | 339.3794 | 0 | 0 | 0 | 0 | 396.4645 | 0.007396625 | 215.3303 | 0.003575726 | 22.99467 | 634.7895 | 0.03217327 | 1182.596 | 547.8064 | 0 | 0 | 0 | 0 | 265.8524 | 0.004870646 | 54.10631 | 0.002019447 | 1917.449 | 2237.408 | 5.129837 | 2247.714 | 10.30649 | 0 | 0 | 0 | 0 | 0 | 214.2025 | 0.004291166 | 271.9271 | 0.00257352 | 5012.895 | 5499.024464 | 0 | 0 | 0 | 0 | 0 | 0 | 0 | 0 | 0 | 0 | 0 | 0 | 0 | 0 | 0 | 0 | 245.0793 | 0.005890910252 | 7.15253 | 0.001985416 | 333.4341 | 585.666 | 1355.369 | 0.0033384 | 0 | 0 | 0 | 0 | 0 | 128.1125 | 0.0033384 | 5077.99 | 6561.471976
2022-06-01 | 3175.766 | 0.003813663 | 102.4239 | 0.06582146 | 0.7471396 | 1530.498 | 0.007315241 | 678.3921 | 0.003321243 | 18488.85 | 23873.51 | 2.939177 | 26383.1 | 2509.586 | 2502.746 | 0.003711278 | 129.967 | 0.08352168 | 0.9480548 | 0 | 0 | 0 | 0 | 7183.243 | 9685.989 | 2.456843 | 10083.35 | 397.3614 | 0 | 0 | 0 | 0 | 298.205 | 0.007625628 | 273.2746 | 0.003943832 | 91.78105 | 663.2606 | 0.1374757 | 1119.692 | 456.4318 | 0 | 0 | 0 | 0 | 651.7692 | 0.00998621 | 27.42302 | 0.002845272 | 471.8046 | 1150.997 | 0.5946251 | 1151.923 | 0.9260724 | 0 | 0 | 0 | 0 | 0 | 256.9058 | 0.0037664 | 163.4772 | 0.0031672 | 5116.238 | 5536.62084 | 0 | 0 | 0 | 0 | 0 | 0 | 0 | 0 | 0 | 0 | 0 | 0 | 0 | 0 | 0 | 0 | 323.6184 | 0.004467146 | 112.188 | 0.002674852 | 791.3329 | 1227.139 | 673.0199 | 0.0041944 | 0 | 0 | 0 | 0 | 0 | 102.0293 | 0.0027392 | 4834.456 | 5609.50496
2022-07-01 | 3345.505 | 0.004056506 | 81.24921 | 0.08424061 | 0.9243324 | 2083.712 | 0.006481475 | 819.6946 | 0.002597948 | 17303.72 | 23552.63 | 2.37033 | 25811.43 | 2258.794 | 2995.424 | 0.00404039 | 90.74498 | 0.09408599 | 1.032361 | 0 | 0 | 0 | 0 | 5904.002 | 8899.426 | 1.687182 | 9640.349 | 740.9236 | 0 | 0 | 0 | 0 | 296.3783 | 0.006996949 | 205.2566 | 0.002914015 | 153.3502 | 654.9851 | 0.2616799 | 905.6653 | 250.6802 | 0 | 0 | 0 | 0 | 756.1926 | 0.008879046 | 38.38016 | 0.004115983 | 581.1789 | 1375.752 | 0.6261089 | 1455.068 | 79.31597 | 0 | 0 | 0 | 0 | 0 | 599.9806 | 0.004603718 | 417.6412 | 0.002474576 | 4427.046 | 5444.667608 | 0 | 0 | 0 | 0 | 0 | 0 | 0 | 0 | 0 | 0 | 0 | 0 | 0 | 0 | 0 | 0 | 431.1606 | 0.00453514 | 57.03509 | 0.002004232 | 930.475 | 1418.671 | 350.081744 | 0.0041944 | 0 | 0 | 0 | 0 | 0 | 101.3815 | 0.0022256 | 5307.669 | 5759.132048
2022-08-01 | 2910.128 | 0.004534848 | 71.61309 | 0.1376315 | 1.11998 | 1411.808 | 0.008084088 | 571.5457 | 0.002527551 | 17115.05 | 22008.53 | 2.993877 | 24066.33 | 2057.798 | 2910.128 | 0.004534848 | 71.61309 | 0.1376315 | 1.11998 | 0 | 0 | 0 | 0 | 7319.865 | 10229.99 | 2.153102 | 10987.86 | 757.8703 | 0 | 0 | 0 | 0 | 166.1951 | 0.008169889 | 64.11068 | 0.003697205 | 111.8878 | 342.1936 | 0.4158642 | 522.2976 | 180.104 | 0 | 0 | 0 | 0 | 739.3624 | 0.01046123 | 52.39576 | 0.002306109 | 440.3873 | 1232.145 | 0.4761195 | 1398.214 | 166.0682 | 0 | 0 | 0 | 0 | 0 | 58.75845 | 0.0041944 | 134.8635 | 0.0024824 | 5156.277 | 5349.898992 | 0 | 0 | 0 | 0 | 0 | 0 | 0 | 0 | 0 | 0 | 0 | 0 | 0 | 0 | 0 | 0 | 447.492 | 0.004635357 | 303.2106 | 0.002385585 | 696.8714 | 1447.574 | 0 | 0 | 0 | 0 | 0 | 0 | 0 | 16.96511 | 0.001687585 | 3389.761 | 3406.72592
2022-09-01 | 2784.217 | 0.005039945 | 103.4575 | 0.1530506 | 1.406413 | 1501.459 | 0.007492492 | 495.5014 | 0.001560983 | 16572.33 | 21353.51 | 2.967033 | 23700.44 | 2346.939 | 2784.217 | 0.005039945 | 103.4575 | 0.1530506 | 1.406413 | 0 | 0 | 0 | 0 | 7639.082 | 10423.3 | 2.348615 | 11318.67 | 895.3699 | 0 | 0 | 0 | 0 | 119.7518 | 0.007988377 | 95.01534 | 0.002933961 | 139.3408 | 354.1079 | 0.5553723 | 467.0967 | 112.9887 | 0 | 0 | 0 | 0 | 778.5759 | 0.009290476 | 38.63824 | 0.003836631 | 409.109 | 1226.323 | 0.4285258 | 1545.562 | 319.2387 | 0 | 0 | 0 | 0 | 0 | 217.5334 | 0.0056496 | 117.5923 | 0.0029104 | 4838.192 | 5173.31732 | 0 | 0 | 0 | 0 | 0 | 0 | 0 | 0 | 0 | 0 | 0 | 0 | 0 | 0 | 0 | 0 | 385.5983 | 0.004747772 | 179.7701 | 2.345586e-05 | 845.1216 | 1410.49 | 0 | 0 | 0 | 0 | 0 | 0 | 0 | 64.48538 | 0 | 2701.483 | 2765.968832
2022-10-01 | 2765.142 | 0.004662136 | 104.8416 | 0.1362119 | 1.250647 | 1450.772 | 0.006546877 | 329.6491 | 0.002430485 | 17451.68 | 21997.24 | 3.286422 | 24638.28 | 2641.039 | 2765.142 | 0.004662136 | 104.8416 | 0.1362119 | 1.250647 | 0 | 0 | 0 | 0 | 7920.057 | 10685.2 | 2.451798 | 11605.26 | 920.0639 | 0 | 0 | 0 | 0 | 0 | 0 | 10.02201 | 0.005362544 | 15.51025 | 25.53225 | 0 | 533.0622 | 507.5299 | 0 | 0 | 0 | 0 | 661.9524 | 0.008377176 | 80.55323 | 0.002536014 | 535.465 | 1277.971 | 0.6173125 | 1507.663 | 229.692 | 0 | 0 | 0 | 0 | 0 | 256.4716 | 0.004867314 | 81.09577 | 0.0023968 | 4820.472 | 5158.039432 | 0 | 0 | 0 | 0 | 0 | 0 | 0 | 0 | 0 | 0 | 0 | 0 | 0 | 0 | 0 | 0 | 532.3482 | 0.005080149 | 157.9781 | 0.002207961 | 800.5296 | 1490.856 | 0 | 0 | 0 | 0 | 0 | 0 | 0 | 0 | 0 | 3359.645064 | 3359.645064
2022-11-01 | 2884.413 | 0.004571831 | 116.2959 | 0.1422913 | 1.337499 | 1617.421 | 0.006786875 | 1269.466 | 0.001681705 | 15177.87 | 20949.17 | 2.251184 | 22939.84 | 1990.669 | 2755.458 | 0.004662139 | 121.7385 | 0.1489505 | 1.400094 | 0 | 0 | 0 | 0 | 6764.618 | 9520.076 | 2.10147 | 10277.82 | 757.7442 | 0 | 0 | 0 | 0 | 107.9002 | 0.007559087 | 89.60276 | 0.003936109 | 33.28009 | 230.7831 | 0 | 600.353 | 369.5699 | 0 | 0 | 0 | 0 | 422.2284 | 0.009080933 | 103.7689 | 0.002438317 | 386.3082 | 912.3055 | 0.6286721 | 1043.58 | 131.2747 | 0 | 0 | 0 | 0 | 0 | 425.282 | 0.0049648 | 370.9282 | 0.002568 | 4477.336 | 5273.54636 | 0 | 0 | 0 | 0 | 0 | 0 | 0 | 0 | 0 | 0 | 0 | 0 | 0 | 0 | 0 | 0 | 662.0104 | 0.00636839 | 222.8133 | 0.002587887 | 480.4672 | 1365.291 | 128.9549 | 0.002642165 | 0 | 0 | 0 | 0 | 0 | 482.3528 | 0 | 3031.845 | 3643.15312
2022-12-01 | 3843.272 | 0.004319574 | 83.98464 | 0.1437698 | 1.307796 | 1819.618 | 0.005266177 | 1417.976 | 0.001948022 | 13490.35 | 20571.22 | 1.630837 | 23158.22 | 2587.003 | 3185.733 | 0.004761137 | 101.3191 | 0.173444 | 1.577727 | 0 | 0 | 0 | 0 | 6017.01 | 9202.744 | 0 | 10335.38 | 1132.635 | 0 | 0 | 0 | 0 | 31.95355 | 0.006350931 | 50.72626 | 0.004162182 | 0 | 82.6798 | 0 | 427.8808 | 345.201 | 0 | 0 | 0 | 0 | 63.46744 | 0.01119164 | 3.299531 | 0.00307304 | 26.78442 | 93.5514 | 0.3433953 | 310.8124 | 217.261 | 0 | 0 | 0 | 0 | 0 | 1047.297 | 0.00463952 | 835.752 | 0.002477264 | 3664.05 | 5547.099 | 0 | 0 | 0 | 0 | 0 | 0 | 0 | 0 | 0 | 0 | 0 | 0 | 0 | 0 | 0 | 0 | 676.9002 | 0.005628949 | 175.9344 | 0.002674847 | 407.1341 | 1259.969 | 657.5385 | 0.002180232 | 0 | 0 | 0 | 0 | 0 | 352.2634 | 0 | 2230.191 | 3239.993